## an&cat
n° | Site | Musée | n° inv. | Type site | Carte | Zone | Type objet | Sous-type objet | Datation | Groupe | Sn | Pb | As | Sb | Ag | Ni | Bi | Co | Zn | Fe | Cu | Longueur | Masse | Bibliographie | Remarque
1 | Auvernier | MCA Neuchâtel | Auv. 856 | palafitte | carte 2/3 | CO | hache à rebords | type Auvernier A | BA | 1N | 6.91 | 0.072 | 0.32 | 0.23 | 0.158 | 0.25 | 0 | 0 | 0.019 | 0.73 | 91.3 | 102 mm | 170 g | Abels 1972 Nr 490
2 | Auvernier | MCA Neuchâtel | Auv. 857 | palafitte | carte 2/3 | CO | hache à rebords | type Auvernier F | BA | 4N3 | 6.85 | 0.015 | 0.21 | 0.21 | 0.149 | 0.25 | 0 | 0 | 0 | 0 | 92.3 | 106 mm | 149 g | Abels 1972 N7 509
3 | Auvernier | MCA Neuchâtel | Auv. 829 | palafitte | carte 3/30 | CO | hache à rebords | type Cressier E | BM | 2N | 8 | 0.01 | 0.52 | 0.065 | 0.019 | 0.26 | 0 | 0.013 | 0 | 0.071 | 91 | 121 mm | 79 g | Rychner/Kläntschi 1989 fig. 3
4 | Auvernier | MCA Neuchâtel | Auv. 855 | palafitte | carte 8/8 | CO | faucille à languette perforée sans ergot | type Boskovice | B1B2 | 6R | 1.28 | 3.49 | 1.98 | 2.78 | 0.165 | 1.17 | 0.071 | 0.194 | 0.044 | 0.033 | 88.8 | 120x66 mm | 78 g | Primas 1986 N 1315
5 | Auvernier | MCA Neuchâtel | Auv. 563 | palafitte | carte 5/13 | CO | couteau à soie droite |  | A2 | 3N1 | 6.59 | 0.56 | 0.83 | 0.69 | 0.162 | 1.41 | 0 | 0.43 | 0.02 | 0.25 | 89.1 | 137 mm | 25 g | Rychner 1979 pl. 108/10
6 | Auvernier | MCA Neuchâtel | Auv. 903 | palafitte | carte 7/11 | CO | couteau à soie droite |  | B1 | 5P | 7.26 | 0.78 | 0.069 | 0.171 | 0.09 | 0.151 | 0 | 0.024 | 0 | 0.014 | 91.4 | 176 mm | 53 g | Rychner 1979 pl. 109/6
7 | Auvernier | MCA Neuchâtel | Auv. 560 | palafitte | carte 5/13 | CO | couteau à soie droite |  | A2 | 4N1 | 7.33 | 0.73 | 0.45 | 0.62 | 0.158 | 0.79 | 0 | 0.182 | 0 | 0.107 | 89.6 | 163 mm | 29 g | Rychner 1979 pl. 109/2
8 | Auvernier | MCA Neuchâtel | Auv. 500 | palafitte | carte 6/8 | CO | épingle à tête biconique |  | A2B1 | 6N1 | 0.76 | 0.98 | 0.63 | 1.73 | 0.148 | 0.62 | 0.04 | 0.011 | 0 | 0 | 95.1 | 49 mm | 3,3 g | Rychner 1979 pl. 80/23
9 | Auvernier | MCA Neuchâtel | Auv. 539 | palafitte | carte 7/11 | CO | épingle "céphalaire" |  | B1 | 6N1 | 6.13 | 1.49 | 0.98 | 1.91 | 0.148 | 0.74 | 0.034 | 0.125 | 0 | 0.011 | 88.4 | 50 mm | 15 g | Rychner 1979 pl. 71/23 | analyse de la tige
10 | Vaumarcus | MCA Neuchâtel | Vau. 2 | sépulture | carte 4/21 | CO | faucille à bouton | type Gochsheim A | DA1 | 4P | 9.45 | 0.32 | 0.075 | 0.126 | 0.096 | 0.124 | 0 | 0.022 | 0.015 | 0.082 | 89.7 | 150x65 mm | 109 g | Primas 1986 Nf 251
11 | Thielle-Wavre/lit de la Thielle | MCA Neuchâtel | Th. 14 | trouvaille isolée | carte 4/23 | CO | faucille à bouton | type Penkhof I A | DA1 | 2N | 6.57 | 0.3 | 0.3 | 0.114 | 0.071 | 0.3 | 0.023 | 0.035 | 0.049 | 0.117 | 92.1 | 157x71 mm | 104 g | Primas 1986 N5 112
12 | Vaumarcus | MCA Neuchâtel | Vau. 3 | sépulture | carte 4/21 | CO | faucille à bouton | type Gochsheim A | DA1 | 3N2 | 7.85 | 0.198 | 0.21 | 0.119 | 0.066 | 0.3 | 0.025 | 0.046 | 0.021 | 0.23 | 90.9 | 105x34 mm | 58 g | Primas 1986 N 252; Rychner 1988a fig. 2
13 | Hauterive/Champréveyres | MCA Neuchâtel | Hr. 446 | palafitte | carte 9/19 | CO | faucille à languette non perforée | type Auvernier III | B2 | 6N2 | 7.14 | 0.6 | 0.32 | 0.4 | 0.155 | 0.26 | 0.011 | 0.072 | 0 | 0.042 | 91 | 128x79 mm | 69 g | Primas 1986 N/ 1674; Rychner 1988a fig. 2
14 | Hauterive/Champréveyres | MCA Neuchâtel | Hr. 448 | palafitte | carte 9/19 | CO | faucille à languette non perforée | type Mörigen | B2 | 6N2 | 6.04 | 1.28 | 0.28 | 0.42 | 0.164 | 0.3 | 0.011 | 0.054 | 0 | 0.047 | 91.4 | 145x79 mm | 80 g
15 | Hauterive/Champréveyres | MCA Neuchâtel | Hr. 447 | palafitte | carte 9/19 | CO | faucille à languette non perforée | type Hauterive | B2 | 6N2 | 6.61 | 0.68 | 0.27 | 0.4 | 0.153 | 0.29 | 0.012 | 0.048 | 0 | 0 | 91.5 | 121x70 mm | 81 g | Primas 1986 N 1569
16 | Hauterive/Champréveyres | MCA Neuchâtel | Hr. 441 | palafitte | carte 9/19 | CO | couteau à soie droite et pièce cylindrique intermédiaire |  | B2 | 6N2 | 7.66 | 0.8 | 0.41 | 0.54 | 0.163 | 0.33 | 0.022 | 0.13 | 0 | 0.03 | 89.9 | 116 mm | 43 g
17 | Hauterive/Champréveyres | MCA Neuchâtel | Hr. 429 | palafitte | carte 9/19 | CO | couteau à soie droite et pièce cylindrique intermédiaire |  | B2 | 6N2 | 4.97 | 0.93 | 0.37 | 0.51 | 0.177 | 0.35 | 0.022 | 0.081 | 0 | 0 | 92.6 | 97 mm | 47 g
18 | Hauterive/Champréveyres | MCA Neuchâtel | Hr. 373 | palafitte | carte 5/14 | CO | couteau à soie |  | A2 | 4N1 | 7.42 | 1.42 | 0.56 | 0.59 | 0.152 | 0.85 | 0.01 | 0.198 | 0.012 | 1.05 | 87.8 | 116 mm | 23 g | Rychner 1988a fig. 3; 1990a fig. 5
19 | Hauterive/Champréveyres | MCA Neuchâtel | Hr. 438 | palafitte | carte 5/14 | CO | couteau à soie repliée |  | A2 | 4N1 | 7.08 | 0.93 | 0.6 | 0.78 | 0.153 | 0.9 | 0 | 0.32 | 0.015 | 0.98 | 88.2 | 163 mm | 46 g | Rychner 1988a fig. 3; 1990a fig. 5
20 | Hauterive/Champréveyres | MCA Neuchâtel | Hr. 431 | palafitte | carte 5/14 | CO | couteau à soie droite |  | A2 | 4N1 | 7.9 | 4.64 | 0.42 | 0.55 | 0.156 | 0.58 | 0.012 | 0.178 | 0.021 | 0.44 | 85.1 | 138 mm | 32 g
21 | Hauterive/Champréveyres | MCA Neuchâtel | Hr. 432 | palafitte | carte 5/14 | CO | couteau à soie droite |  | A2 | 4P | 10.98 | 1.53 | 0.085 | 0.13 | 0.066 | 0.165 | 0 | 0.033 | 0 | 0.019 | 87 | 130 mm | 27 g
22 | Hauterive/Champréveyres | MCA Neuchâtel | Hr. 439 | palafitte | carte 5/14 | CO | couteau |  | A2 | 3R | 5.95 | 0.31 | 1.39 | 0.68 | 0.153 | 2.43 | 0 | 0.87 | 0.026 | 0.48 | 87.7 | 82 mm | 13 g
23 | Hauterive/Champréveyres | MCA Neuchâtel | Hr. 450 | palafitte | carte 5/14 | CO | hache à ailerons supérieurs sans anneau |  | A2 | 5N1 | 7.46 | 1.31 | 0.24 | 0.44 | 0.152 | 0.34 | 0 | 0.078 | 0 | 0.042 | 89.9 | 149 mm | 587 g | Rychner 1988a fig. 3
24 | Cortaillod | MCA Neuchâtel | Cort. 208 | palafitte | carte 9/16 | CO | faucille à languette non perforée | type Mörigen II | B2 | 1N | 7.11 | 0.96 | 0.4 | 0.36 | 0.143 | 0.18 | 0.038 | 0.128 | 0 | 0.033 | 90.7 | 126x81 mm | 100 g | Primas 1986 N1 1758
25 | Cortaillod | MCA Neuchâtel | Cort. 206 | palafitte | carte 9/16 | CO | faucille à languette non perforée | type Mörigen II | B2 | 6N2 | 7.23 | 0.97 | 0.36 | 0.46 | 0.154 | 0.3 | 0.017 | 0.092 | 0 | 0.013 | 90.4 | 132x88 mm | 99 g | Primas 1986 N 1759
26 | Cortaillod | MCA Neuchâtel | Cort. 198 | palafitte | carte 9/16 | CO | couteau à soie droite et pièce cylindrique intermédiaire |  | B2 | 6N2 | 8.5 | 0.97 | 0.37 | 0.46 | 0.152 | 0.29 | 0.019 | 0.18 | 0 | 0.044 | 89 | 138 mm | 40 g
27 | Cortaillod | MCA Neuchâtel | Cort. 189 | palafitte | carte 9/16 | CO | couteau à soie droite et pièce cylindrique intermédiaire |  | B2 | 1N | 3.34 | 0.73 | 0.64 | 0.63 | 0.153 | 0.49 | 0.018 | 0.144 | 0 | 0.056 | 93.8 | 221 mm | 79 g
28 | Cortaillod | MCA Neuchâtel | Cort. 132 | palafitte | carte 9/16 | CO | bracelet type Vinelz |  | B2 | 6N3 | 3.12 | 0.86 | 0.57 | 0.83 | 0.16 | 0.44 | 0.011 | 0.054 | 0 | 0 | 93.9 | 56 mm | 21 g | Paszthory 1985 N 1052
29 | Cortaillod | MCA Neuchâtel | Cort. 770 (ancien N°) | palafitte | carte 9/16 | CO | bracelet type Corcelettes |  | B2 | 1N | 8.48 | 1 | 0.46 | 0.34 | 0.153 | 0.21 | 0.065 | 0.143 | 0 | 0.038 | 89.1 | 26 mm (largeur) | 32 g | Paszthory 1985 N) 1343
30 | Cortaillod | MCA Neuchâtel | Cort. 148 | palafitte | carte 7/10 | CO | hache à ailerons supérieurs et anneau |  | B1 | 5P | 9.62 | 1.83 | 0.071 | 0.121 | 0.062 | 0.088 | 0 | 0.015 | 0 | 0.024 | 88.2 | 143 mm | 505 g
31 | Cortaillod | MCA Neuchâtel | Cort. 211 | palafitte | carte 5/12 | CO | hache à ailerons supérieurs sans anneau |  | A2 | 3N1 | 7.35 | 0.45 | 0.71 | 0.54 | 0.149 | 1.3 | 0.003 | 0.41 | 0.027 | 0.41 | 88.8 | 177 mm | 696 g | Rychner 1988a fig. 3
32 | Cortaillod | MCA Neuchâtel | Cort. 213 | palafitte | carte 6/7 | CO | hache à douille à constriction médiane |  | A2B1 | 6P | 11.06 | 1.66 | 0.044 | 0.081 | 0.032 | 0.04 | 0 | 0 | 0 | 0.015 | 87.1 | 93 mm | 180 g
33 | Cortaillod | MCA Neuchâtel | Cort. 111 (ancien N°) | palafitte | carte 5/12 | CO | couteau à soie droite |  | A2 | 4N1 | 8.3 | 0.45 | 0.4 | 0.64 | 0.159 | 0.6 | 0.006 | 0.127 | 0.003 | 0.023 | 89.4 | 270 mm | 42 g | Rychner 1988a fig. 3
34 | Cortaillod | MCA Neuchâtel | Cort. 194 | palafitte | carte 5/12 | CO | couteau à soie repliée |  | A2 | 3N3 | 10.99 | 0.4 | 0.199 | 0.166 | 0.057 | 0.66 | 0 | 0.31 | 0.022 | 0.42 | 86.8 | 188 mm | 53 g
35 | Cortaillod | MCA Neuchâtel | Cort. 196 | palafitte | carte 7/10 | CO | couteau à soie droite |  | B1 | 5N1 | 11.31 | 0.84 | 0.133 | 0.23 | 0.097 | 0.192 | 0 | 0.106 | 0 | 0.086 | 87 | 260 mm | 52 g
36 | Cortaillod/Est, ramassages 1967-69 | MCA Neuchâtel | sans N/ | palafitte | carte 7/10 | CO | épingle à tête enroulée |  | B1 | 3P | 8.53 | 0.164 | 0.107 | 0.07 | 0.032 | 0.171 | 0 | 0.023 | 0 | 0.055 | 90.8 | 120 mm | 6,2 g
37 | Cortaillod/Est, ramassages 1967-69 | MCA Neuchâtel | sans N/ | palafitte | carte 7/10 | CO | tige d'épingle |  | B1 | 5N1 | 12.14 | 1 | 0.21 | 0.52 | 0.149 | 0.41 | 0 | 0.045 | 0 | 0.031 | 85.5 | 99 mm | 4,1 g
38 | Cortaillod/Est, ramassages 1967-69 | MCA Neuchâtel | sans N/ | palafitte | carte 7/10 | CO | tige d'épingle |  | B1 | 5N1 | 9.75 | 0.79 | 0.082 | 0.21 | 0.108 | 0.176 | 0 | 0.035 | 0 | 0.012 | 88.8 | 88 mm | 2,8 g
39 | Cortaillod/Est, ramassages 1967-69 | MCA Neuchâtel | sans N/ | palafitte | carte 7/10 | CO | tige d'épingle |  | B1 | 6N2 | 8 | 1.16 | 0.3 | 0.47 | 0.142 | 0.2 | 0.02 | 0.056 | 0 | 0.068 | 89.6 | 62 mm | 1,6 g
40 | Cortaillod/Est, ramassages 1967-69 | MCA Neuchâtel | sans Ns | palafitte | carte 7/10 | CO | tige d'épingle |  | B1 | 5N1 | 8.01 | 1.08 | 0.28 | 0.47 | 0.138 | 0.32 | 0 | 0.099 | 0 | 0.121 | 89.5 | 83 mm | 2,9 g
41 | Cortaillod/Est, ramassages 1967-69 | MCA Neuchâtel | sans N/ | palafitte | carte 7/10 | CO | bracelet type Estavayer |  | B1 | 4N1 | 8.76 | 0.48 | 0.29 | 0.62 | 0.143 | 0.57 | 0.011 | 0.128 | 0.046 | 0.22 | 88.7 | 55 mm | 10 g | Paszthory 1985 N 630
42 | Cortaillod/Est, ramassages 1967-69 | MCA Neuchâtel | sans N/ | palafitte | carte 7/10 | CO | anneau |  | B1 | 6N2 | 9.01 | 0.44 | 0.26 | 0.62 | 0.128 | 0.086 | 0.017 | 0.023 | 0.018 | 0.048 | 89.3 | 28 mm | 2,6 g
43 | Cortaillod/Est, ramassages 1967-69 | MCA Neuchâtel | sans N/ | palafitte | carte 7/10 | CO | anneau |  | B1 | 6N1 | 11.8 | 0.24 | 0.44 | 1.51 | 0.145 | 0.165 | 0.01 | 0.022 | 0 | 0.019 | 85.6 | 22 mm | 1,8 g
44 | Cortaillod/Est, ramassages 1967-69 | MCA Neuchâtel | sans N/ | palafitte | carte 7/10 | CO | anneau |  | B1 | 1P | 19.22 | 1.97 | 0.022 | 0.022 | 0 | 0 | 0 | 0 | 0 | 0.128 | 78.6 | 20 mm | 1,0 g
45 | Cortaillod | MCA Neuchâtel | Cort. 119 | palafitte | carte 5/12 | CO | bracelet type Avenches C |  | A2B1 | 4N1 | 7.03 | 1.46 | 0.41 | 0.99 | 0.135 | 1.05 | 0 | 0.08 | 0 | 0.013 | 88.8 | 67 mm | 56 g | Paszthory 1985 N 725
46 | Cortaillod | MCA Neuchâtel | Cort. 223 | palafitte | carte 7/10 | CO | bracelet |  | B1 | 4N3 | 9.98 | 1.7 | 0.089 | 0.199 | 0.082 | 0.189 | 0 | 0.047 | 0 | 0.107 | 87.6 | 61 mm | 28 g | Paszthory 1985 N 1764
47 | Cortaillod | MCA Neuchâtel | Cort. 207 | palafitte | carte 6/7 | CO | faucille à languette perforée et ergot | type Estavayer | A2B1 | 4N1 | 9.19 | 0.77 | 0.58 | 0.72 | 0.141 | 0.91 | 0 | 0.25 | 0 | 0.092 | 87.4 | 137x90 mm | 90 g | Primas 1986 Nu 1122
48 | Cortaillod | MCA Neuchâtel | Cort. 202 | palafitte | carte 6/7 | CO | faucille à languette perforée et ergot | type Estavayer | A2B1 | 4N4 ? | 7.82 | 0.93 | 0.59 | 0.81 | 0.15 | 1.66 | 0.003 | 0.91 | 0.023 | 0.38 | 86.9 | 122x92 mm | 97 g | Primas 1986 N2 1123
49 | Cortaillod | MCA Neuchâtel | Cort. 201 | palafitte | carte 6/7 | CO | faucille à languette perforée et ergot | type Cortaillod | A2B1 | 4N3 | 10.25 | 1.94 | 0.2 | 0.32 | 0.121 | 0.34 | 0 | 0.036 | 0 | 0.042 | 86.7 | 116x70 mm | 90 g | Primas 1986 N 1235
50 | Cortaillod | MCA Neuchâtel | Cort. 209 | palafitte | carte 8/7 | CO | faucille à languette perforée sans ergot | type Herrnbaumgarten | B1B2 | 4N2 | 7.47 | 0.7 | 0.39 | 0.46 | 0.134 | 0.68 | 0 | 0.173 | 0 | 0.116 | 89.9 | 138x95 mm | 77 g | Primas 1986 N 1286; Rychner 1988a fig. 3
51 | Cortaillod | MCA Neuchâtel | Cort. 205 | palafitte | carte 8/7 | CO | faucille à languette perforée sans ergot | type Mainz | B1B2 | 1N | 7.96 | 2.03 | 0.41 | 0.41 | 0.132 | 0.23 | 0.028 | 0.135 | 0 | 0.021 | 88.6 | 95 mm | 48 g | Primas 1986 N 1439
52 | Bevaix | MCA Neuchâtel | Bx. 170 | palafitte | carte 10/5 | CO | faucille à bouton | type Bevaix | ?? | 5N2 | 7.5 | 1.1 | 0.57 | 0.73 | 0.148 | 0.65 | 0.011 | 0.149 | 0 | 0.119 | 89 | 135x73 mm | 92 g | Primas 1986 N1 263
53 | Bevaix | MCA Neuchâtel | Bx. 108 | palafitte | carte 10/5 | CO | faucille à bouton |  | ?? | 4N1 | 7.03 | 0.34 | 0.44 | 0.57 | 0.135 | 0.9 | 0 | 0.22 | 0 | 0.013 | 90.3 | 138x68 mm | 61 g | Primas 1986 N 294
54 | Bevaix | MCA Neuchâtel | Bx. 169 | palafitte | carte 8/6 | CO | faucille à languette perforée sans ergot | type Herrnbaumgarten | B1B2 | 4N1 | 7.12 | 0.59 | 0.59 | 0.59 | 0.134 | 1.05 | 0.004 | 0.27 | 0.003 | 0.091 | 89.7 | 135x98 mm | 94 g | Primas 1986 Nm 1283; Rychner 1988a fig. 3
55 | Bevaix | MCA Neuchâtel | Bx. 167 | palafitte | carte 8/6 | CO | faucille à languette perforée sans ergot | type Herrnbaumgarten | B1B2 | 4N1 | 7.41 | 1.95 | 0.58 | 0.7 | 0.145 | 0.8 | 0 | 0.24 | 0 | 0.139 | 88 | 132x95 mm | 110 g | Primas 1986 N 1284
56 | Bevaix | MCA Neuchâtel | Bx. 172 | palafitte | carte 3/27 | CO | hache à rebords | type Cressier C | BM | 2N | 7.3 | 0.041 | 0.24 | 0.024 | 0 | 0.184 | 0 | 0.023 | 0 | 0.065 | 92.1 | 167 mm | 173 g | Abels 1972 N 356
57 | Bevaix | MCA Neuchâtel | Bx. 3173 (ancien Nx) | palafitte | carte 5/11 | CO | hache à ailerons supérieurs sans anneau |  | A2 | 4N1 | 7.81 | 1.74 | 0.65 | 0.76 | 0.141 | 0.77 | 0.015 | 0.23 | 0 | 0.23 | 87.6 | 185 mm | 656 g
58 | Bevaix | MCA Neuchâtel | Bx. 100 | palafitte | carte 7/9 | CO | couteau à soie droite |  | B1 | 5N1 | 10.58 | 1.25 | 0.086 | 0.2 | 0.083 | 0.145 | 0 | 0.017 | 0 | 0.012 | 87.6 | 238 mm | 67 g
59 | Bevaix | MCA Neuchâtel | Bx. 163 | palafitte | carte 5/11 | CO | couteau à soie repliée |  | A2 | 3N1 | 9.65 | 0.166 | 0.73 | 0.44 | 0.139 | 1.25 | 0 | 0.32 | 0.012 | 0.199 | 87.1 | 122 mm | 24 g
60 | Bevaix | MCA Neuchâtel | Bx. 107 | palafitte | carte 7/9 | CO | bracelet type Cortaillod |  | B1 | 4P | 7.82 | 3.11 | 0.102 | 0.166 | 0.067 | 0.15 | 0 | 0.036 | 0 | 0.025 | 88.5 | 79 mm | 60 g | Paszthory 1985 N 890
61 | Bevaix | MCA Neuchâtel | Bx. 89 | palafitte | carte 7/9 | CO | bracelet type Cortaillod |  | B1 | 6N3 | 5.23 | 2.15 | 0.5 | 1.13 | 0.142 | 0.49 | 0.041 | 0.053 | 0 | 0.046 | 90.2 | 70 mm | 34 g | Paszthory 1985 N 877
62 | Bevaix | MCA Neuchâtel | Bx. 3008 (ancien Nn) | palafitte | carte 9/15 | CO | bracelet type Corcelettes |  | B2 | 6N3 | 7.07 | 0.86 | 0.36 | 1.21 | 0.147 | 0.22 | 0.028 | 0.074 | 0 | 0 | 90 | 81 mm | 23 g | Paszthory 1985 N) 1400
63 | Bevaix | MCA Neuchâtel | Bx. 19 | palafitte | carte 7/9 | CO | épingle "céphalaire" |  | B1 | 5N2 | 10.89 | 1.04 | 0.34 | 1.12 | 0.135 | 0.82 | 0 | 0.068 | 0 | 0.02 | 85.6 | 218 mm | 18 g |  | analyse de la tige
64 | Bevaix | MCA Neuchâtel | Bx. 26 | palafitte | carte 6/6 | CO | épingle à tête conique |  | A2B1 | 4N1 | 6.28 | 0.59 | 0.54 | 0.75 | 0.126 | 0.89 | 0.01 | 0.133 | 0.006 | 0.023 | 90.6 | 123 mm | 3,5 g
65 | Bevaix | MCA Neuchâtel | Bx. 10 | palafitte | carte 6/6 | CO | épingle à tête conique |  | A2B1 | 4N1 | 5.69 | 2.04 | 0.63 | 0.81 | 0.141 | 0.74 | 0.016 | 0.142 | 0.016 | 0.023 | 89.8 | 174 mm | 7,3 g
66 | Concise | MCA Neuchâtel | Conc. 66 | palafitte | carte 6/5 | CO | faucille à languette perforée et ergot | type Asperg | A2B1 | 4N4 | 7.77 | 0.25 | 0.86 | 1.14 | 0.145 | 1.23 | 0.006 | 0.46 | 0.014 | 0.37 | 87.8 | 137x87 mm | 86 g | Primas 1986 N 1102; Rychner 1988a fig. 3
67 | Concise | MCA Neuchâtel | Conc. 32 | palafitte | carte 6/5 | CO | faucille à languette perforée et ergot | type Estavayer 2 | A2B1 | 4N3 | 9.12 | 2.77 | 0.199 | 0.29 | 0.095 | 0.41 | 0.005 | 0.049 | 0.012 | 0.047 | 87 | 122x90 mm | 119 g | Primas 1986 N 1191
68 | Concise | MCA Neuchâtel | Conc. 64 | palafitte | carte 7/8 | CO | couteau à soie repliée |  | B1 | 6P | 7.73 | 0.92 | 0.01 | 0.013 | 0 | 0.01 | 0 | 0.001 | 0.002 | 0.012 | 91.3 | 202 mm | 54 g
69 | Concise | MCA Neuchâtel | Conc. 13 | palafitte | carte 7/8 | CO | bracelet type Cortaillod |  | B1 | 4P | 8.11 | 0.5 | 0.019 | 0.034 | 0.005 | 0.032 | 0.002 | 0.001 | 0 | 0.009 | 91.3 | 83 mm | 80 g | Paszthory 1985 N 858
70 | Concise | MCA Neuchâtel | Conc. 16 | palafitte | carte 9/14 | CO | bracelet type Mörigen |  | B2 | 6N2 | 5.62 | 1.08 | 0.21 | 0.48 | 0.163 | 0.155 | 0.009 | 0.035 | 0.005 | 0.167 | 92 | 115 mm | 133 g | Paszthory 1985 N 1581
71 | Concise | MCA Neuchâtel | Conc. 10 | palafitte | carte 9/14 | CO | bracelet type Mörigen |  | B2 | 6N2 | 6.62 | 1.52 | 0.21 | 0.35 | 0.13 | 0.189 | 0.018 | 0.035 | 0 | 0.042 | 90.9 | 93 mm | 17 g | Paszthory 1985 Nn 1660
72 | Corcelettes | MCA Neuchâtel | Gran. 36 | palafitte | carte 5/9 | CO | hache à ailerons supérieurs sans anneau |  | A2 | 6N3 | 7.51 | 1.39 | 0.63 | 0.79 | 0.126 | 0.66 | 0.02 | 0.173 | 0.006 | 0.115 | 88.6 | 141 mm | 233 g
73 | Estavayer-le-Lac | MCA Neuchâtel | Est. 21 | palafitte | carte 8/12 | CO | herminette à ailerons |  | B1B2 | 1N | 8.01 | 1.09 | 0.41 | 0.3 | 0.135 | 0.24 | 0.024 | 0.196 | 0.003 | 0.039 | 89.6 | 120 mm | 185 g
74 | Estavayer-le-Lac | MCA Neuchâtel | Est. 22 | palafitte | carte 5/20 | CO | hache à ailerons supérieurs sans anneau |  | A2 | 4N2 | 5.93 | 0.87 | 0.43 | 0.4 | 0.129 | 0.61 | 0.01 | 0.147 | 0 | 0.036 | 91.4 | 152 mm | 566 g | Rychner 1988a fig. 3
75 | Estavayer-le-Lac | MCA Neuchâtel | Est. 20 | palafitte | carte 5/20 | CO | couteau à soie repliée |  | A2 | 3N1 | 6.08 | 0.195 | 0.9 | 0.52 | 0.126 | 1.84 | 0.005 | 0.75 | 0 | 0.79 | 88.8 | 209 mm | 46 g | Rychner 1988a fig. 3
76 | Estavayer-le-Lac | MCA Neuchâtel | Est. 8 | palafitte | carte 5/20 | CO | couteau à soie droite |  | A2 | 4N1 | 7.65 | 0.47 | 0.42 | 0.48 | 0.132 | 0.64 | 0.007 | 0.38 | 0.016 | 0.67 | 89.1 | 180 mm | 32 g
77 | Estavayer-le-Lac | MCA Neuchâtel | Est. 82 | palafitte | carte 6/12 | CO | couteau à languette | type Fontanella | A2B1 | 6N1 | 6.17 | 0.25 | 0.54 | 1.49 | 0.162 | 0.42 | 0.018 | 0.013 | 0.004 | 0.75 | 90.2 | 247 mm | 60 g
78 | Mörigen | MCA Neuchâtel | Mör. 24 | palafitte | carte 9/22 | CO | couteau à soie droite et pièce cylindrique intermédiaire |  | B2 | 1N | 8.41 | 0.77 | 0.27 | 0.29 | 0.131 | 0.199 | 0.016 | 0.076 | 0.007 | 0.038 | 89.8 | 254 mm | 100g | Bernatzky Goetze 1987 pl. 124/1
79 | Mörigen | MCA Neuchâtel | Mör. 23 | palafitte | carte 9/22 | CO | couteau à soie droite et pièce cylindrique intermédiaire |  | B2 | 6N2 | 3.66 | 0.75 | 0.23 | 0.41 | 0.126 | 0.17 | 0.006 | 0.054 | 0 | 0.006 | 94.6 | 188 mm | 83 g | Bernatzky Goetze 1987 pl. 125/1
80 | Mörigen | MCA Neuchâtel | Mör. 22 | palafitte | carte 9/22 | CO | couteau à soie droite et pièce cylindrique intermédiaire |  | B2 | 6N2 | 3.95 | 0.74 | 0.28 | 0.53 | 0.129 | 0.28 | 0.015 | 0.04 | 0.001 | 0.004 | 94 | 178 mm | 67 g | Bernatzky Goetze 1987 pl. 124/13
81 | Hauterive/Champréveyres, 1983-86 | MCA Neuchâtel | Hr. 16859 | palafitte | carte 8/9 | CO | couteau à manche en bronze |  | B1B2 | 5N2 | 6.39 | 0.24 | 0.41 | 1.43 | 0.147 | 0.8 | 0.005 | 0.056 | 0.006 | 0.026 | 90.5 | 254 mm | 91 g | Rychner Faraggi 1993 pl. 33/6
82 | Hauterive/Champréveyres, 1983-86 | MCA Neuchâtel | Hr. 3063 | palafitte | carte 8/9 | CO | faucille à languette perforée sans ergot | type Corcelettes | B1B2 | 1N | 6.3 | 1.03 | 0.49 | 0.36 | 0.129 | 0.27 | 0.043 | 0.25 | 0.005 | 0.023 | 91.1 | 146x83 mm | 99 g | Rychner Faraggi 1993 pl. 28/5
83 | Hauterive/Champréveyres, 1983-86, couche 3, zone arrière | MCA Neuchâtel | Hr. 3028 | palafitte | carte 5/14 | CO | hache à ailerons supérieurs sans anneau |  | A2 | 4N1 | 6.68 | 0.67 | 0.66 | 0.71 | 0.131 | 0.83 | 0.009 | 0.35 | 0.008 | 0.143 | 89.8 | 173 mm | 607 g | Rychner 1988a fig. 3; Rychner Faraggi 1993 pl. 24/3
84 | Bevaix | MCA Neuchâtel | Bx. 180 | palafitte | carte 5/11 | CO | hache à ailerons supérieurs sans anneau |  | A2 | 4N1 | 6.85 | 1.49 | 0.69 | 0.73 | 0.126 | 0.97 | 0.013 | 0.28 | 0.008 | 0.125 | 88.7 | 183 mm | 657 g | Rychner 1988a fig. 3
85 | Provenance inconnue | MCA Neuchâtel | Inc. 1022 |  |  |  | hache à ailerons médians |  | DA1 | 3P | 10.89 | 0.28 | 0.145 | 0.081 | 0.077 | 0.165 | 0.018 | 0.034 | 0.016 | 0.043 | 88.3 | 260 mm | 806 g
86 | Auvernier | MCA Neuchâtel | Auv. 150 (ancien N°) | palafitte | carte 3/30 | CO | hache à rebords | type Grenchen A | BM | 2N | 7.29 | 0.011 | 0.39 | 0.04 | 0 | 0.22 | 0 | 0.011 | 0.001 | 0.009 | 92 | 152 mm | 284 g | Abels 1972 N) 561
87 | Neuchâtel/Tête-Plumée | MCA Neuchâtel | Ne. 3 | trouvaille isolée | carte 3/31 | CO | faucille à bouton | type Grenchen | BM | 3N2 | 7.16 | 0.047 | 0.22 | 0.08 | 0 | 0.38 | 0 | 0.046 | 0 | 0.6 | 91.5 | 137x65 mm |  | Primas 1986 N 77; Rychner 1988a fig. 2
88 | Cortaillod | MCA Neuchâtel | Cort. 193 | palafitte | carte 9/16 | CO | couteau à soie droite et pièce cylindrique intermédiaire |  | B2 | 6N2 | 7.59 | 0.99 | 0.23 | 0.31 | 0.122 | 0.187 | 0.013 | 0.06 | 0.001 | 0.016 | 90.5 | 191 mm | 53 g
89 | Morges | MCAH Lausanne | 24849 | palafitte | carte 5/6 | O | hache à ailerons supérieurs sans anneau |  | A2 | 4N1 | 8.1 | 1.2 | 0.52 | 0.56 | 0.147 | 0.825 | 0.012 | 0.196 | 0.007 | 0.895 | 88.4 | 140 mm | 506 g | Rychner 1986a fig. 1
90 | Morges | MCAH Lausanne | M.1.25 | palafitte | carte 5/6 | O | hache à ailerons supérieurs sans anneau |  | A2 | 6N3 | 7.64 | 0.45 | 0.4 | 0.79 | 0.182 | 0.153 | 0.017 | 0.025 | 0.036 | 0.11 | 90.3 | 147 mm | 603 g | Rychner 1986a fig. 1
91 | Morges | MCAH Lausanne | 24860 | palafitte | carte 5/6 | O | hache à ailerons supérieurs sans anneau |  | A2 | 6N3 | 7 | 0.27 | 0.5 | 0.73 | 0.127 | 0.51 | 0.015 | 0.21 | 0.014 | 0.145 | 90.5 | 134 mm | 566 g | Rychner 1986a fig. 1
92 | Morges | MCAH Lausanne | 24823 | palafitte | carte 5/6 | O | hache à ailerons supérieurs sans anneau |  | A2 | 4N1 | 6.76 | 0.9 | 0.485 | 0.57 | 0.158 | 0.685 | 0.012 | 0.29 | 0.03 | 0.575 | 89.6 | 151 mm | 572 g | Rychner 1986a fig. 1
93 | Morges | MCAH Lausanne | 24858 | palafitte | carte 5/6 | O | hache à ailerons supérieurs sans anneau |  | A2 | 7N | 7.54 | 0.34 | 0.72 | 0.63 | 0.141 | 0.69 | 0.012 | 0.43 | 0.037 | 0.6 | 88.9 | 115 mm | 437 g | Rychner 1986a fig. 1
94 | Morges | MCAH Lausanne | 24861 | palafitte | carte 5/6 | O | hache à ailerons supérieurs sans anneau |  | A2 | 4N3 | 9.02 | 0.32 | 0.185 | 0.37 | 0.149 | 0.36 | 0.01 | 0.179 | 0.013 | 0.101 | 89.3 | 113 mm | 491 g
95 | Morges | MCAH Lausanne | 24852 | palafitte | carte 5/6 | O | hache à ailerons supérieurs sans anneau |  | A2 | 5N2 | 8.61 | 1.03 | 0.5 | 0.8 | 0.167 | 0.56 | 0.016 | 0.172 | 0 | 0.086 | 88.1 | 109 mm | 255 g | Rychner 1986a fig. 1
96 | Morges | MCAH Lausanne | 24863 | palafitte | carte 5/6 | O | hache à ailerons supérieurs sans anneau |  | A2 | 5P | 12.17 | 2.53 | 0.047 | 0.092 | 0.047 | 0.066 | 0 | 0.013 | 0 | 0.013 | 85 | 148 mm | 603 g | Rychner 1986a fig. 1
97 | Morges | MCAH Lausanne | 24824 | palafitte | carte 5/6 | O | hache à ailerons supérieurs sans anneau |  | A2 | 3N1 | 8.67 | 0.99 | 0.57 | 0.46 | 0.153 | 1 | 0 | 0.44 | 0 | 0.45 | 87.2 | 168 mm | 563 g | Rychner 1986a fig. 1
98 | Morges | MCAH Lausanne | 24833 | palafitte | carte 5/6 | O | hache à ailerons supérieurs sans anneau |  | A2 | 5N1 | 8.32 | 6.05 | 0.116 | 0.2 | 0.093 | 0.166 | 0 | 0.036 | 0 | 0.029 | 85 | 176 mm | 685 g | Rychner 1986a fig. 1
99 | Morges | MCAH Lausanne | 24864 | palafitte | carte 5/6 | O | hache à ailerons supérieurs sans anneau |  | A2 | 4N1 | 7.7 | 2.54 | 0.72 | 0.82 | 0.147 | 0.84 | 0.016 | 0.25 | 0 | 0.095 | 86.9 | 192 mm | 684 g | Rychner 1986a fig. 1
100 | Morges | MCAH Lausanne | 24855 | palafitte | carte 5/6 | O | hache à ailerons supérieurs sans anneau |  | A2 | 6N3 | 7.98 | 2.35 | 0.64 | 0.875 | 0.154 | 0.595 | 0.017 | 0.166 | 0.005 | 0.148 | 87.2 | 198 mm | 660 g | Rychner 1986a fig. 1
101 | Morges | MCAH Lausanne | 24847 | palafitte | carte 5/6 | O | hache à ailerons supérieurs sans anneau |  | A2 | 4N1 | 8.93 | 2.25 | 0.57 | 0.68 | 0.15 | 0.64 | 0.014 | 0.198 | 0.008 | 0.164 | 86.4 | 188 mm | 648 g | Rychner 1986a fig. 1
102 | Morges | MCAH Lausanne | 24866 | palafitte | carte 5/6 | O | hache à ailerons supérieurs sans anneau |  | A2 | 4N1 | 7.67 | 0.84 | 0.68 | 0.76 | 0.153 | 0.79 | 0.012 | 0.24 | 0.012 | 0.193 | 88.6 | 186 mm | 601 g | Rychner 1986a fig. 1
103 | Morges | MCAH Lausanne | 24838 | palafitte | carte 5/6 | O | hache à ailerons supérieurs sans anneau |  | A2 | 6N3 | 7.17 | 0.65 | 0.56 | 1 | 0.163 | 0.37 | 0.024 | 0.078 | 0.06 | 0.27 | 89.7 | 177 mm | 648 g | Rychner 1986a fig. 1
104 | Morges | MCAH Lausanne | 24827 | palafitte | carte 5/6 | O | hache à ailerons supérieurs sans anneau |  | A2 | 5N2 | 7.84 | 0.46 | 0.6 | 0.85 | 0.157 | 0.67 | 0.015 | 0.2 | 0.019 | 0.167 | 89 | 166 mm | 641 g | Rychner 1986a fig. 1
105 | Morges | MCAH Lausanne | 24828 | palafitte | carte 5/6 | O | hache à ailerons supérieurs sans anneau |  | A2 | 4N2 | 10.24 | 0.189 | 0.25 | 0.34 | 0.105 | 0.36 | 0 | 0.43 | 0.02 | 1.84 | 86.2 | 167 mm | 596 g | Rychner 1986a fig. 1
106 | Morges | MCAH Lausanne | 24865 | palafitte | carte 5/6 | O | hache à ailerons supérieurs sans anneau |  | A2 | 6N3 | 7.2 | 0.35 | 0.46 | 0.91 | 0.164 | 0.135 | 0.023 | 0.03 | 0.017 | 0.049 | 90.7 | 167 mm | 701 g | Rychner 1986a fig. 1
107 | Morges | MCAH Lausanne | 24836 | palafitte | carte 5/6 | O | hache à ailerons supérieurs sans anneau |  | A2 | 4N1 | 8.63 | 2.22 | 0.6 | 0.75 | 0.153 | 0.79 | 0.013 | 0.2 | 0.008 | 0.044 | 86.6 | 177 mm | 689 g | Rychner 1986a fig. 1
108 | Morges | MCAH Lausanne | 24848 | palafitte | carte 5/6 | O | hache à ailerons supérieurs sans anneau |  | A2 | 4N1 | 8.06 | 2.56 | 0.6 | 0.78 | 0.154 | 0.73 | 0.013 | 0.27 | 0.034 | 0.162 | 86.6 | 174 mm | 637 g | Rychner 1986a fig. 1
109 | Morges | MCAH Lausanne | 24857 | palafitte | carte 5/6 | O | hache à ailerons supérieurs sans anneau |  | A2 | 3N1 | 8.47 | 0.77 | 0.71 | 0.6 | 0.142 | 1.19 | 0.01 | 0.41 | 0.016 | 0.24 | 87.4 | 171 mm | 608 g | Rychner 1986a fig. 1
110 | Morges | MCAH Lausanne | 31004 | palafitte | carte 5/6 | O | hache à ailerons supérieurs sans anneau |  | A2 | 6N3 | 7.76 | 1.65 | 0.53 | 0.79 | 0.145 | 0.58 | 0.018 | 0.144 | 0.009 | 0.014 | 88.4 | 171 mm | 674 g | Rychner 1986a fig. 1
111 | Morges | MCAH Lausanne | 30191 | palafitte | carte 5/6 | O | hache à ailerons supérieurs sans anneau |  | A2 | 5N2 | 8.18 | 1.52 | 0.6 | 0.87 | 0.136 | 0.71 | 0.013 | 0.24 | 0.021 | 0.26 | 87.4 | 178 mm | 715 g | Rychner 1986a fig. 1
112 | Morges | MCAH Lausanne | 24853 | palafitte | carte 5/6 | O | hache à ailerons supérieurs sans anneau |  | A2 | 4N1 | 6.39 | 0.76 | 0.66 | 0.82 | 0.142 | 1.12 | 0.01 | 0.32 | 0.015 | 0.101 | 89.8 | 167 mm | 491 g | Rychner 1986a fig. 1
113 | Morges | MCAH Lausanne | 24841 | palafitte | carte 5/6 | O | hache à ailerons supérieurs sans anneau |  | A2 | 4N1 | 9.71 | 2.27 | 0.53 | 0.69 | 0.157 | 0.66 | 0.012 | 0.177 | 0.011 | 0.057 | 85.7 | 168 mm | 636 g | Rychner 1986a fig. 1
114 | Morges | MCAH Lausanne | 31003 | palafitte | carte 6/2 | O | hache à ailerons supérieurs sans anneau |  | A2B1 | 4N2 | 10.82 | 1.16 | 0.157 | 0.186 | 0.083 | 0.84 | 0.001 | 0.32 | 0.022 | 0.9 | 85.5 | 151 mm | 490 g | Rychner 1986a fig. 1; 1990a fig. 7
115 | Morges | MCAH Lausanne | 24845 | palafitte | carte 5/6 | O | hache à ailerons supérieurs sans anneau | type italique | A2 | 4N3 | 10.43 | 3.17 | 0.164 | 0.22 | 0.14 | 0.35 | 0 | 0.096 | 0.31 | 0.3 | 84.6 | 150 mm | 565 g | Rychner 1986a fig. 1
116 | Morges | MCAH Lausanne | 24830 | palafitte | carte 5/6 | O | hache à ailerons supérieurs sans anneau |  | A2 | 4N4 | 4.96 | 0.57 | 0.5 | 0.59 | 0.179 | 1.07 | 0.005 | 0.58 | 0.013 | 1.26 | 90.3 | 133 mm | 298 g | Rychner 1986a fig. 1
117 | Morges | MCAH Lausanne | 24859 | palafitte | carte 5/6 | O | hache à ailerons supérieurs sans anneau |  | A2 | 3N3 | 7.24 | 0.46 | 0.58 | 0.45 | 0.145 | 0.87 | 0.008 | 0.32 | 0.03 | 0.24 | 89.7 | 118 mm | 220 g | Rychner 1986a fig. 1
118 | Morges | MCAH Lausanne | 24856 | palafitte | carte 5/6 | O | hache à ailerons supérieurs sans anneau |  | A2 | 5N2 | 8.02 | 0.28 | 0.37 | 0.74 | 0.167 | 0.56 | 0.011 | 0.21 | 0.024 | 0.43 | 89.2 | 154 mm | 472 g | Rychner 1986a fig. 1
119 | Morges | MCAH Lausanne | 24831 | palafitte | carte 8/2 | O | hache à ailerons supérieurs |  | B1B2 | 6N3 | 4.81 | 2.92 | 0.54 | 1.24 | 0.31 | 0.54 | 0.026 | 0.037 | 0.004 | 0.012 | 89.6 | 125 mm | 447 g | Rychner 1986a fig. 1
120 | Morges | MCAH Lausanne | 24834 | palafitte | carte 7/4 | O | hache à ailerons supérieurs et anneau |  | B1 | 4N1 | 7.9 | 1.42 | 0.42 | 0.58 | 0.164 | 0.73 | 0.006 | 0.181 | 0.009 | 0.1 | 88.5 | 182 mm | 568 g | Rychner 1986a fig. 2
121 | Morges | MCAH Lausanne | 24840 | palafitte | carte 7/4 | O | hache à ailerons supérieurs et anneau |  | B1 | 4N1 | 8.88 | 0.95 | 0.5 | 0.67 | 0.145 | 0.76 | 0.009 | 0.2 | 0.007 | 0.05 | 87.8 | 181 mm | 618 g | Rychner 1986a fig. 2
122 | Morges | MCAH Lausanne | 24837 | palafitte | carte 7/4 | O | hache à ailerons supérieurs et anneau |  | B1 | 3N1 | 7.56 | 0.79 | 0.61 | 0.46 | 0.148 | 1.09 | 0.005 | 0.31 | 0.012 | 0.148 | 88.9 | 185 mm | 580 g | Rychner 1986a fig. 2
123 | Morges | MCAH Lausanne | 24839 | palafitte | carte 7/4 | O | hache à ailerons supérieurs et anneau |  | B1 | 5P | 8.41 | 1.86 | 0.079 | 0.167 | 0.069 | 0.141 | 0.002 | 0.018 | 0.005 | 0.007 | 89.2 | 178 mm | 728 g | Rychner 1986a fig. 2
124 | Morges | MCAH Lausanne | 794 | palafitte | carte 7/4 | O | hache à ailerons supérieurs et anneau |  | B1 | 6R | 1.91 | 0.67 | 1.15 | 3.73 | 0.161 | 1.15 | 0.015 | 0.05 | 0.004 | 0.005 | 91.2 | 164 mm | 600 g | Rychner 1986a fig. 2
125 | Morges | MCAH Lausanne | 31002 | palafitte | carte 9/5 | O | hache à ailerons supérieurs et anneau |  | B2 | 6N2 | 8.48 | 1.78 | 0.25 | 0.36 | 0.144 | 0.199 | 0.011 | 0.051 | 0.007 | 0.082 | 88.6 | 149 mm | 340 g | Rychner 1986a fig. 2
126 | Morges | MCAH Lausanne | 24826 | palafitte | carte 9/5 | O | hache à ailerons supérieurs et anneau |  | B2 | 6N2 | 6.89 | 3.23 | 0.31 | 0.55 | 0.14 | 0.21 | 0.007 | 0.043 | 0 | 0.025 | 88.6 | 148 mm | 505 g | Rychner 1986a fig. 2
127 | Morges | MCAH Lausanne | 24850 | palafitte | carte 9/5 | O | hache à ailerons supérieurs et anneau |  | B2 | 6N2 | 7.88 | 3.76 | 0.22 | 0.36 | 0.144 | 0.169 | 0.007 | 0.026 | 0.003 | 0.008 | 87.4 | 146 mm | 419 g | Rychner 1986a fig. 2
128 | Morges | MCAH Lausanne | 22367 | palafitte | carte 9/5 | O | hache à ailerons supérieurs et anneau |  | B2 | 6N2 | 6.89 | 2.8 | 0.23 | 0.35 | 0.139 | 0.184 | 0.003 | 0.03 | 0 | 0.005 | 89.4 | 137 mm | 411 g | Rychner 1986a fig. 2
129 | Morges | MCAH Lausanne | 24832 | palafitte | carte 9/5 | O | hache à ailerons supérieurs et anneau |  | B2 | 6N2 | 5.78 | 1.18 | 0.28 | 0.38 | 0.138 | 0.25 | 0.013 | 0.058 | 0.007 | 0.006 | 91.9 | 151 mm | 417 g | Rychner 1986a fig. 2
130 | Morges | MCAH Lausanne | 31001 | palafitte | carte 9/5 | O | hache à ailerons supérieurs et anneau |  | B2 | 6N2 | 7.01 | 4.21 | 0.24 | 0.32 | 0.144 | 0.152 | 0.013 | 0.033 | 0 | 0.102 | 87.8 | 148 mm | 432 g | Rychner 1986a fig. 2
131 | Morges | MCAH Lausanne | 24842 | palafitte | carte 9/5 | O | hache à ailerons supérieurs et anneau |  | B2 | 6N2 | 5.01 | 2.29 | 0.33 | 0.66 | 0.135 | 0.24 | 0.011 | 0.047 | 0 | 0.007 | 91.3 | 146 mm | 460 g | Rychner 1986a fig. 2
132 | Morges | MCAH Lausanne | 24867 | palafitte | carte 9/5 | O | hache à ailerons supérieurs et anneau |  | B2 | 6N2 | 7.56 | 1.39 | 0.32 | 0.63 | 0.138 | 0.33 | 0.012 | 0.054 | 0.002 | 0.007 | 89.5 | 136 mm | 374 g | Rychner 1986a fig. 2
133 | Morges | MCAH Lausanne | M.1.6. | palafitte | carte 9/5 | O | hache à ailerons supérieurs et anneau |  | B2 | 6N2 | 6.45 | 2.55 | 0.23 | 0.46 | 0.138 | 0.21 | 0.007 | 0.039 | 0.003 | 0.008 | 89.9 | 159 mm | 457 g | Rychner 1986a fig. 2
134 | Morges | MCAH Lausanne | 24851 | palafitte | carte 9/5 | O | hache à ailerons supérieurs et anneau |  | B2 | 6N2 | 7.07 | 1.72 | 0.27 | 0.4 | 0.156 | 0.27 | 0.014 | 0.054 | 0.002 | 0.01 | 90 | 128 mm | 271 g | Rychner 1986a fig. 2
135 | Morges | MCAH Lausanne | 23428 | palafitte | carte 9/5 | O | hache à ailerons supérieurs et anneau |  | B2 | 6N2 | 7.43 | 3.15 | 0.37 | 0.45 | 0.137 | 0.22 | 0.013 | 0.065 | 0.006 | 0.027 | 88.1 | 125 mm | 334 g | Rychner 1986a fig. 2
136 | Morges | MCAH Lausanne | 24844 | palafitte | carte 9/5 | O | hache à ailerons supérieurs et anneau |  | B2 | 6N2 | 7.39 | 1.39 | 0.32 | 0.44 | 0.146 | 0.28 | 0.014 | 0.086 | 0.002 | 0.059 | 89.9 | 130 mm | 314 g | Rychner 1986a fig. 2
137 | Morges | MCAH Lausanne | 24835 | palafitte | carte 9/5 | O | hache à ailerons supérieurs et anneau |  | B2 | 1N | 9.46 | 0.48 | 0.98 | 0.26 | 0.139 | 0.25 | 0.028 | 0.68 | 0.007 | 0.073 | 87.6 | 146 mm | 501 g | Rychner 1986a fig. 2; 1990a fig. 8
138 | Morges | MCAH Lausanne | 1569 | palafitte | carte 9/5 | O | hache à ailerons supérieurs et anneau |  | B2 | 6N3 | 5.18 | 2.7 | 0.47 | 0.84 | 0.136 | 0.23 | 0.013 | 0.033 | 0 | 0.004 | 90.4 | 139 mm | 472 g | Rychner 1986a fig. 2
139 | Morges | MCAH Lausanne | M.1.8. | palafitte | carte 9/5 | O | hache à ailerons supérieurs et anneau |  | B2 | 6N2 | 6.69 | 1.35 | 0.25 | 0.34 | 0.143 | 0.25 | 0.012 | 0.062 | 0 | 0.069 | 90.8 | 147 mm | 401 g | Rychner 1986a fig. 2
140 | Morges | MCAH Lausanne | 792 | palafitte | carte 9/5 | O | hache à ailerons supérieurs et anneau |  | B2 | 6N2 | 8.11 | 1.62 | 0.26 | 0.4 | 0.143 | 0.27 | 0.015 | 0.056 | 0 | 0.02 | 89.1 | 148 mm | 433 g | Rychner 1986a fig. 2
141 | Morges | MCAH Lausanne | 1050 coll. Col. | palafitte | carte 8/2 | O | herminette à ailerons |  | B1B2 | 6N3 | 4.92 | 0.83 | 0.44 | 0.82 | 0.148 | 0.32 | 0.015 | 0.073 | 0 | 0.005 | 92.4 | 110 mm | 171 g | Rychner 1986a fig. 2
142 | Morges | MCAH Lausanne | 1051 coll. Col. | palafitte | carte 6/2 | O | hache à douille à constriction médiane |  | A2B1 | 1P | 13.26 | 0.82 | 0.097 | 0.076 | 0.039 | 0.052 | 0.003 | 0.003 | 0 | 0.017 | 85.6 | 102 mm | 127 g | Rychner 1986a fig. 2
143 | Concise | MCAH Lausanne | 20226 | palafitte | carte 5/10 | CO | hache à ailerons supérieurs sans anneau |  | A2 | 4N1 | 7.32 | 0.41 | 0.7 | 0.7 | 0.148 | 0.94 | 0.03 | 0.34 | 0 | 0.24 | 89.2 | 150 mm | 492 g | Rychner 1988a fig. 3
144 | Concise | MCAH Lausanne | 20227 | palafitte | carte 7/8 | CO | hache à ailerons supérieurs et anneau |  | B1 | 4N2 | 11.49 | 0.71 | 0.31 | 0.33 | 0.117 | 0.8 | 0.006 | 0.22 | 0 | 0.079 | 86 | 140 mm | 551 g
145 | Concise | MCAH Lausanne | sans N | palafitte | carte 9/14 | CO | hache à ailerons supérieurs et anneau |  | B2 | 6N3 | 0.64 | 0.42 | 0.55 | 1.1 | 0.141 | 0.45 | 0.043 | 0.24 | 0 | 0.1 | 96.4 | 158 mm | 442 g | Rychner 1990a fig. 2
146 | Concise | MCAH Lausanne | sans N | palafitte | carte 9/14 | CO | hache à ailerons supérieurs et anneau |  | B2 | 6N2 | 7.19 | 1.23 | 0.31 | 0.64 | 0.142 | 0.27 | 0.015 | 0.094 | 0 | 0.071 | 90.1 | 171 mm | 581 g
147 | Concise | MCAH Lausanne | sans N | palafitte | carte 9/14 | CO | hache à ailerons supérieurs et anneau |  | B2 | 1N | 6.28 | 1.06 | 0.4 | 0.32 | 0.143 | 0.26 | 0.021 | 0.149 | 0 | 0.011 | 89.4 | 152 mm | 484 g
148 | Corcelettes | MCAH Lausanne | 23448 | palafitte | carte 5/9 | CO | hache à ailerons supérieurs sans anneau |  | A2 | 6N2 | 7.85 | 0.22 | 0.178 | 0.3 | 0.142 | 0.045 | 0.006 | 0.011 | 0 | 0.012 | 91.3 | 116 mm | 150 g
149 | Corcelettes | MCAH Lausanne | 13671 | palafitte | carte 5/9 | CO | hache à ailerons supérieurs sans anneau |  | A2 | 4N1 | 7.85 | 0.86 | 0.56 | 0.84 | 0.143 | 0.8 | 0.007 | 0.199 | 0 | 0.11 | 88.7 | 108 mm | 195 g
150 | Corcelettes | MCAH Lausanne | col. Col. 1643 | palafitte | carte 6/3 | CO | hache à ailerons supérieurs sans anneau |  | A2 | 5N1 | 10.23 | 0.71 | 0.174 | 0.31 | 0.139 | 0.26 | 0 | 0.09 | 0 | 0.132 | 88 | 127 mm | 258 g
151 | Corcelettes | MCAH Lausanne | 13669 | palafitte | carte 6/3 | CO | hache à ailerons supérieurs sans anneau | type italique | A2B1 | 6N2 | 9.26 | 0.58 | 0.28 | 0.49 | 0.141 | 0.12 | 0.02 | 0.045 | 0 | 0.118 | 88.9 | 108 mm | 226 g
152 | Corcelettes | MCAH Lausanne | 23447 | palafitte | carte 5/9 | CO | hache à ailerons supérieurs sans anneau |  | A2 | 6N3 | 8.01 | 0.39 | 0.42 | 0.86 | 0.14 | 0.162 | 0.016 | 0.026 | 0 | 0.036 | 90 | 130 mm | 546 g
153 | Corcelettes | MCAH Lausanne | coll. Col. 1570 | palafitte | carte 5/9 | CO | hache à ailerons supérieurs sans anneau |  | A2 | 6N3 | 6.65 | 0.57 | 0.55 | 0.98 | 0.145 | 0.182 | 0.023 | 0.03 | 0 | 0.02 | 90.9 | 184 mm | 728 g
154 | Concise | MCAH Lausanne | CT 2178 | palafitte | carte 3/25 | CO | hache à rebords | type Grenchen B | BM | 2P | 6.97 | 0.067 | 0.183 | 0.045 | 0.002 | 0.162 | 0 | 0.011 | 0 | 0.055 | 92.5 | 217 mm | 565 g | Rychner/Kläntschi 1989 fig. 2
155 | Ollon/Charpigny | MCAH Lausanne | CT 1214 | dépôt | carte 9/6 | O | hache à ailerons supérieurs et anneau |  | B2 | 6N2 | 5.11 | 0.59 | 0.29 | 0.63 | 0.098 | 0.28 | 0.003 | 0.033 | 0 | 0.015 | 93 | 144 mm | 456 g | Bocksberger 1964 fig. 28/19
156 | Ollon/Charpigny | MCAH Lausanne | CT 2911 | dépôt | carte 9/6 | O | hache à ailerons supérieurs et anneau |  | B2 | 3P | 6.75 | 0.045 | 0.116 | 0.039 | 0.099 | 0.17 | 0 | 0.019 | 0.014 | 0.07 | 92.7 | 147 mm | 509 g | Bocksberger 1964 fig. 28/18; Rychner 1990a fig. 9
157 | Ollon/Charpigny | MCAH Lausanne | CT 2912 | dépôt | carte 9/6 | O | hache à ailerons supérieurs et anneau |  | B2 | 6N2 | 5.32 | 1.31 | 0.28 | 0.49 | 0.138 | 0.29 | 0.017 | 0.055 | 0.006 | 0.128 | 92 | 145 mm | 476 g | Bocksberger 1964 fig. 28/15
158 | Ollon/Charpigny | MCAH Lausanne | 9225 (?) | dépôt | carte 9/6 | O | hache à ailerons supérieurs et anneau |  | B2 | 5N1 | 2.1 | 0.92 | 0.157 | 0.5 | 0.138 | 0.23 | 0.011 | 0.018 | 0.002 | 0.002 | 95.9 | 149 mm | 510 g | Bocksberger 1964 fig. 28/17
159 | Ollon/Charpigny | MCAH Lausanne | 32487 | dépôt | carte 9/6 | O | hache à ailerons supérieurs et anneau |  | B2 | 5N1 | 4.55 | 0.97 | 0.29 | 0.63 | 0.133 | 0.33 | 0.006 | 0.035 | 0.005 | 0.003 | 93 | 146 mm | 448 g | Bocksberger 1964 fig. 28/16
160 | Ollon/Charpigny | MCAH Lausanne | 32488 | dépôt | carte 9/6 | O | hache à ailerons supérieurs et anneau |  | B2 | 6N2 | 4.65 | 1.81 | 0.22 | 0.49 | 0.133 | 0.24 | 0.007 | 0.033 | 0.005 | 0.003 | 92.4 | 144 mm | 424 g | Bocksberger 1964 fig. 28/14
161 | Ollon/Charpigny | MCAH Lausanne | 32489 | dépôt | carte 9/6 | O | hache à ailerons supérieurs et anneau |  | B2 | 6N2 | 3.81 | 1.23 | 0.3 | 0.5 | 0.138 | 0.27 | 0.007 | 0.051 | 0.006 | 0.03 | 93.7 | 140 mm | 447 g | Bocksberger 1964 fig. 28/20
162 | Ollon/Charpigny | MCAH Lausanne | 32490 | dépôt | carte 9/6 | O | hache à ailerons supérieurs et anneau |  | B2 | 6N2 | 3.99 | 2.3 | 0.23 | 0.51 | 0.134 | 0.23 | 0.015 | 0.031 | 0.001 | 0.004 | 92.6 | 146 mm | 484 g | Bocksberger 1964 fig. 28/13
163 | Ollon/Charpigny | MCAH Lausanne | 32486 | dépôt | carte 9/6 | O | herminette à douille à lame biseautée | type Frouard | B2 | 6N2 | 5.96 | 1.08 | 0.171 | 0.35 | 0.135 | 0.185 | 0.005 | 0.038 | 0 | 0.006 | 92.1 | 109 mm | 171 g | Bocksberger 1964 fig. 28/22
164 | Ollon/Charpigny | MCAH Lausanne | 32485 | dépôt | carte 9/6 | O | hache à douille | type Le Plainseau | B2 | 5P | 11.32 | 4.95 | 0.055 | 0.125 | 0.123 | 0.109 | 0 | 0.004 | 0.005 | 0.006 | 83.3 | 108 mm | 228 g | Bocksberger 1964 fig. 28/23; Rychner 1990a fig. 6
165 | Villars-le-Comte | MCAH Lausanne | 33250 | dépôt | carte 3/52 | CO | hache à rebords | type Villars-le-Comte | BM | 3N3 | 9.12 | 0.044 | 0.31 | 0.182 | 0.007 | 0.46 | 0 | 0.037 | 0.004 | 0.107 | 89.7 | 158 mm | 440 g | Abels 1972 N 592
166 | Villars-le-Comte | MCAH Lausanne | 33251 | dépôt | carte 3/52 | CO | hache à rebords | type Cressier H | BM | 3N3 | 8.04 | 0.26 | 0.26 | 0.135 | 0.006 | 0.69 | 0 | 0.043 | 0.01 | 0.29 | 90.3 | 127 mm | 166 g | Abels 1972 N 383
167 | Villars-le-Comte | MCAH Lausanne | 33252 | dépôt | carte 3/52 | CO | hache à rebords |  | BM | 3N3 | 7.07 | 0.03 | 0.33 | 0.163 | 0.018 | 0.81 | 0 | 0.048 | 0.011 | 0.092 | 91.4 | 47 mm | 92 g | Abels 1972 N 651
168 | Villars-le-Comte | MCAH Lausanne | 33253 | dépôt | carte 3/52 | CO | hache à rebords |  | BM | 3N3 | 9.67 | 0.04 | 0.27 | 0.145 | 0.005 | 0.58 | 0 | 0.043 | 0.007 | 0.172 | 89.1 | 41 mm | 138 g | Abels 1972 N 652; Rychner 1988a fig. 2
169 | Villars-le-Comte | MCAH Lausanne | 33254 | dépôt | carte 3/52 | CO | faucille à bouton | type Haitzen B | BM | 3N3 | 4.47 | 0.068 | 0.22 | 0.167 | 0.019 | 0.54 | 0.001 | 0.049 | 0.027 | 0.075 | 94.4 | 138x60 mm | 82 g | Primas 1986 N 107
170 | Villars-le-Comte | MCAH Lausanne | 33255 | dépôt | carte 3/52 | CO | faucille à bouton | type Beilngries | BM | 2P | 9.87 | 0.041 | 0.085 | 0.052 | 0.012 | 0.069 | 0.001 | 0.035 | 0.022 | 0.064 | 89.7 | 108x44 mm | 50 g | Primas 1986 Na 90
171 | Villars-le-Comte | MCAH Lausanne | 33256 | dépôt | carte 3/52 | CO | faucille à bouton | type Haitzen B | BM | 3P | 6.13 | 0.017 | 0.165 | 0.06 | 0 | 0.187 | 0 | 0.027 | 0.014 | 0.027 | 93.4 | 111x27 mm | 48 g | Primas 1986 Ni 108
172 | Villars-le-Comte | MCAH Lausanne | 33257 | dépôt | carte 3/52 | CO | faucille à bouton | type Friedberg C | BM | 3N3 | 5.23 | 0.198 | 0.182 | 0.105 | 0.019 | 0.56 | 0.002 | 0.033 | 0.015 | 0.094 | 93.6 | 111x35 mm | 48 g | Primas 1986 N 58; Rychner 1988a fig. 2
173 | Cugy | MCAH Lausanne | 31726 | dépôt | carte 3/6 | O | hache à rebords | type Cressier G | BM | 6N2 | 9.69 | 0.044 | 0.34 | 0.62 | 0.02 | 0.25 | 0 | 0.014 | 0.008 | 0.007 | 89 | 174 mm | 146 g | Abels 1972 N 382
174 | Cugy | MCAH Lausanne | 31727 | dépôt | carte 4/4 | O | hache à ailerons médians |  | DA1 | 5N1 | 9 | 0.27 | 0.108 | 0.193 | 0.094 | 0.137 | 0.011 | 0.024 | 0.018 | 0.03 | 90.1 | 144 mm | 221 g | Abels 1972 pl. 68 B/2
175 | Ollon/Saint-Triphon/Le Lessus, dépôt I | MCAH Lausanne | 20208 |  | carte 4/13 | O | hache à ailerons naissants | type Ollon | DA1 | 1P | 9.42 | 0.61 | 0.093 | 0.092 | 0.133 | 0.065 | 0.021 | 0.026 | 0.056 | 0.23 | 89.3 | 161 mm | 510 g | Bocksberger 1964 fig. 27/8
176 | Ollon/Saint-Triphon/Le Lessus, dépôt I | MCAH Lausanne | 20210 a |  | carte 4/13 | O | fragment de lingot plano-convexe |  | DA1 | 1P | 0.135 | 9.19 | 0.032 | 0.018 | 0.14 | 0.004 | 0.033 | 0.007 | 0.55 | 0.77 | 89.1 | 65 mm | 365 g
177 | Ollon/Saint-Triphon/Le Lessus, dépôt I | MCAH Lausanne | 20210 b |  | carte 4/13 | O | fragment de lingot plano-convexe |  | DA1 | 5P | 0.017 | 0.5 | 0.02 | 0.085 | 0.061 | 0.034 | 0.011 | 0.061 | 0.24 | 1.89 | 97.1 | 66 mm | 290 g
178 | Ollon/Saint-Triphon/Le Lessus, dépôt I | MCAH Lausanne | 20210 c |  | carte 4/13 | O | fragment de lingot plano-convexe |  | DA1 | 2P | 0.121 | 0.47 | 0.32 | 0.007 | 0.075 | 0.071 | 0.031 | 0.06 | 0.64 | 1.02 | 97.2 | 66 mm | 365 g
179 | Ollon/Saint-Triphon/Le Lessus, dépôt I | MCAH Lausanne | 20210 d |  | carte 4/13 | O | fragment de lingot plano-convexe |  | DA1 | 1P | 0.81 | 0.046 | 0.072 | 0.005 | 0.119 | 0.002 | 0.017 | 0.021 | 0.021 | 1.6 | 97.3 | 46 mm | 210 g
180 | Ollon/Saint-Triphon/Le Lessus, dépôt II | MCAH Lausanne | 33834 |  | carte 4/13 | O | hache à ailerons naissants | type Ollon | DA1 | 1P | 9.69 | 0.49 | 0.09 | 0.074 | 0.099 | 0.041 | 0.021 | 0.034 | 0.06 | 0.6 | 88.8 | 161 mm | 413 g | Bocksberger 1964 fig. 27/5
181 | Ollon/Saint-Triphon/Le Lessus, dépôt II | MCAH Lausanne | 8955 |  | carte 4/13 | O | hache à ailerons naissants | type Ollon | DA1 | 3N2 | 10.7 | 0.3 | 0.139 | 0.075 | 0.085 | 0.26 | 0.019 | 0.025 | 0.03 | 0.43 | 87.9 | 94 mm | 300 g | Bocksberger 1964 fig. 27/9
182 | Ollon/Saint-Triphon/Le Lessus, dépôt II | MCAH Lausanne | 8950 |  | carte 4/13 | O | fragment de lingot plano-convexe |  | DA1 | 6P | 0.05 | 0.41 | 0.03 | 0.077 | 0.056 | 0.03 | 0.012 | 0.053 | 0.174 | 0.9 | 98.2 | 62 mm | 363 g
183 | Ollon/Saint-Triphon/Le Lessus, dépôt II | MCAH Lausanne | 8951 |  | carte 4/13 | O | fragment de lingot plano-convexe |  | DA1 | 3P | 0.11 | 0.061 | 0.017 | 0.006 | 0.074 | 0.035 | 0.001 | 0.034 | 0.134 | 2.02 | 97.5 | 58 mm | 239 g
184 | Ollon/Saint-Triphon/Le Lessus, dépôt II | MCAH Lausanne | 8952 |  | carte 4/13 | O | fragment de lingot plano-convexe |  | DA1 | 4P | 0.016 | 0.57 | 0.018 | 0.02 | 0.097 | 0.042 | 0.021 | 0.042 | 0.24 | 1.35 | 97.6 | 67 mm | 240 g
185 | Ollon/Saint-Triphon/Le Lessus, dépôt II | MCAH Lausanne | 8953 |  | carte 4/13 | O | fragment de lingot plano-convexe |  | DA1 | 2P | 0.095 | 1.16 | 0.03 | 0.018 | 0.079 | 0.024 | 0.003 | 0.025 | 0.34 | 0.93 | 97.3 | 49 mm | 187 g
186 | Ollon/Saint-Triphon/Le Lessus, dépôt II | MCAH Lausanne | 8954 |  | carte 4/13 | O | fragment de lingot plano-convexe |  | DA1 | 2P | 0.083 | 0.047 | 0.054 | 0.007 | 0.044 | 0.02 | 0.003 | 0.069 | 0.029 | 0.98 | 98.7 | 56 mm | 354 g
187 | Ollon/Saint-Triphon/Le Lessus, dépôt II | MCAH Lausanne | 33844 |  | carte 4/13 | O | fragment de lingot plano-convexe |  | DA1 | 3P | 0 | 0.009 | 0.003 | 0.001 | 0 | 0.008 | 0.006 | 0.001 | 0.003 | 0.018 | 1 00,0 | 79 mm | 179 g
188 | Ollon/Charpigny | MAH Genève | 2239 | dépôt | carte 9/6 | O | hache à ailerons supérieurs et anneau |  | B2 | 6N2 | 5.19 | 1.38 | 0.23 | 0.48 | 0.157 | 0.23 | 0.013 | 0.034 | 0.008 | 0.016 | 92.3 | 137 mm | 457 g
189 | Essert-Pittet | MAH Genève | B 5310 | trouvaille isolée | carte 4/19 | CO | hache à ailerons médians |  | DA1 | 6P | 11.21 | 0.41 | 0.083 | 0.119 | 0.086 | 0.075 | 0.016 | 0.021 | 0.019 | 0.031 | 87.9 | 145 mm | 227 g
190 | Genève/Maison Butin | MAH Genève | M 906 | dépôt | carte 2/1 | O | hache à rebords | type Les Roseaux A | BA | 6P | 7.7 | 0.099 | 0.048 | 0.081 | 0.065 | 0.045 | 0 | 0 | 0.01 | 0.01 | 91.9 | 126 mm | 214 g | Millotte 1974 fig. 5/4
191 | Genève/Maison Butin | MAH Genève | M 904 | dépôt | carte 4/2 | O | hache à ailerons médians |  | DA1 | 3N2 | 8.49 | 0.197 | 0.16 | 0.089 | 0.058 | 0.29 | 0.015 | 0.029 | 0.02 | 0.169 | 90.5 | 165 mm | 487 g | Millotte 1974 fig. 4
192 | Genève/Maison Butin | MAH Genève | M 907 | dépôt | carte 4/2 | O | faucille à bouton |  | DA1 | 2P | 11.16 | 0.31 | 0.098 | 0.076 | 0.083 | 0.085 | 0.021 | 0.024 | 0.028 | 0.047 | 88.1 | 84 mm | 49 g | Primas 1986 N/ 436
193 | Genève/Maison Butin | MAH Genève | M 913 | dépôt | carte 4/2 | O | bracelet type Publy |  | DA1 | 1P | 12.89 | 0.44 | 0.187 | 0.132 | 0.154 | 0.058 | 0.068 | 0.08 | 0.082 | 0.109 | 85.8 | 74 mm | 54 g | Paszthory 1985 N/ 404
194 | Genève/Maison Butin | MAH Genève | M 895 | dépôt | carte 4/2 | O | fragment de lingot plano-convexe |  | DA1 | 1P | 0.028 | 0.105 | 0.39 | 0.003 | 0.145 | 0 | 0.048 | 0.002 | 0.01 | 0.022 | 99.2 | 112 mm | 1337 g
195 | Genève/Maison Butin | MAH Genève | M 897 | dépôt | carte 4/2 | O | fragment de lingot plano-convexe |  | DA1 | 1P | 0.032 | 0.104 | 0.099 | 0.006 | 0.139 | 0.002 | 0.055 | 0.005 | 0.03 | 0.092 | 99.4 | 52 mm | 321 g
196 | Genève/Maison Butin | MAH Genève | M 896 | dépôt | carte 4/2 | O | fragment de lingot plano-convexe |  | DA1 | 6P | 0.041 | 0.3 | 0.047 | 0.084 | 0.081 | 0.023 | 0.027 | 0.037 | 0.25 | 0.52 | 98.6 | 56 mm | 272 g
197 | Genève/Les Eaux-Vives | MAH Genève | B 1183 | palafitte | carte 5/1 | O | hache à ailerons supérieurs sans anneau |  | A2 | 4N1 | 7.04 | 1.14 | 0.7 | 0.8 | 0.153 | 0.9 | 0.015 | 0.32 | 0.016 | 0.53 | 88.4 | 116 mm | 235 g | Rychner 1986b fig. 1
198 | Genève/Les Eaux-Vives | MAH Genève | B 5520 | palafitte | carte 9/1 | O | hache à ailerons supérieurs et anneau |  | B2 | 6N2 | 8.43 | 1.52 | 0.22 | 0.37 | 0.151 | 0.24 | 0.015 | 0.047 | 0.008 | 0.034 | 89 | 139 mm | 399 g | Rychner 1986b fig. 1
199 | Genève/Les Eaux-Vives | MAH Genève | B 3192 | palafitte | carte 8/1 | O | hache à ailerons supérieurs et anneau |  | B1B2 | 5P | 10.9 | 1.87 | 0.041 | 0.153 | 0.074 | 0.12 | 0 | 0.011 | 0 | 0.017 | 86.8 | 140 mm | 515 g | Rychner 1986b fig. 1
200 | Genève/Les Eaux-Vives | MAH Genève | 2111 | palafitte | carte 9/1 | O | hache à ailerons supérieurs et anneau |  | B2 | 6N2 | 8.34 | 2.48 | 0.22 | 0.36 | 0.141 | 0.2 | 0.008 | 0.039 | 0 | 0.021 | 88.2 | 143 mm | 394 g | Rychner 1986b fig. 1
201 | Genève/Les Eaux-Vives | MAH Genève | B 3190 | palafitte | carte 9/1 | O | hache à douille à lame biseautée | type Frouard | B2 | 5P | 10.45 | 1.89 | 0.029 | 0.104 | 0.027 | 0.083 | 0.001 | 0.013 | 0.007 | 0.023 | 87.4 | 97 mm | 159 g | Rychner 1986b fig. 1
202 | Genève/Les Eaux-Vives | MAH Genève | B 1569 | palafitte | carte 9/1 | O | hache à douille à lame biseautée | type Frouard | B2 | 6N3 | 8.68 | 1.7 | 0.49 | 0.71 | 0.085 | 0.4 | 0.019 | 0.25 | 0.013 | 0.021 | 87.6 | 88 mm | 134 g | Rychner 1986b fig. 1
203 | Genève/Les Eaux-Vives | MAH Genève | 2115 | palafitte | carte 9/1 | O | hache à douille à lame biseautée | type Frouard | B2 | 6N2 | 8.47 | 2.19 | 0.21 | 0.4 | 0.072 | 0.22 | 0.015 | 0.064 | 0.006 | 0.011 | 88.3 | 105 mm | 157 g | Rychner 1986b fig. 1
204 | Genève/Les Eaux-Vives | MAH Genève | 3207 | palafitte | carte 9/1 | O | hache à douille à lame biseautée | type Frouard | B2 | 6N2 | 6.62 | 1.58 | 0.25 | 0.5 | 0.086 | 0.26 | 0.003 | 0.038 | 0.003 | 0.009 | 90.7 | 91 mm | 98 g | Rychner 1986b fig. 1
205 | Genève/Les Eaux-Vives | MAH Genève | B 1397 | palafitte | carte 9/1 | O | hache à douille à lame biseautée | type Frouard | B2 | 5N2 | 3.89 | 0.88 | 0.3 | 1.34 | 0.082 | 0.57 | 0.011 | 0.018 | 0.004 | 0.019 | 92.9 | 105 mm | 159 g | Rychner 1986b fig. 1
206 | Genève/Les Eaux-Vives | MAH Genève | B 3447 | palafitte | carte 9/1 | O | herminette à douille à lame biseautée | type Frouard | B2 | 5N1 | 8.49 | 1.38 | 0.169 | 0.33 | 0.084 | 0.2 | 0.01 | 0.038 | 0.008 | 0.002 | 89.3 | 91 mm | 140 g | Rychner 1986b fig. 1
207 | Genève/Les Eaux-Vives | MAH Genève | B 3461 | palafitte | carte 9/1 | O | herminette à douille à lame biseautée | type Frouard | B2 | 5N1 | 7.91 | 2.11 | 0.29 | 0.66 | 0.077 | 0.34 | 0.019 | 0.052 | 0.014 | 0.003 | 88.5 | 95 mm | 130 g | Rychner 1986b fig. 1
208 | Genève/Les Eaux-Vives | MAH Genève | B 3206 | palafitte | carte 9/1 | O | herminette à douille à lame biseautée | type Frouard | B2 | 6N2 | 6.69 | 2.76 | 0.32 | 0.38 | 0.091 | 0.22 | 0.011 | 0.07 | 0.013 | 0.047 | 89.4 | 88 mm | 156 g | Rychner 1986b fig. 1
209 | Genève/Les Eaux-Vives | MAH Genève | B 3463 | palafitte | carte 6/1 | O | hache à douille à constriction médiane |  | A2B1 | 5P | 10.56 | 0.4 | 0.019 | 0.035 | 0.004 | 0.024 | 0 | 0.01 | 0.01 | 0.014 | 88.9 | 105 mm | 159 g | Rychner 1986b fig. 1
210 | Genève/Les Eaux-Vives | MAH Genève | 2114 | palafitte | carte 6/1 | O | hache à douille à constriction médiane |  | A2B1 | 6N3 | 5.06 | 0.82 | 0.53 | 1.08 | 0.106 | 0.44 | 0.031 | 0.054 | 0.012 | 0.051 | 91.8 | 92 mm | 137 g | Rychner 1986b fig. 1
211 | Genève/Les Eaux-Vives | MAH Genève | B 3462 | palafitte | carte 6/1 | O | hache à douille à constriction médiane |  | A2B1 | 5P | 12.02 | 1.86 | 0.052 | 0.111 | 0.027 | 0.075 | 0 | 0.013 | 0.011 | 0.019 | 85.8 | 101 mm | 161 g | Rychner 1986b fig. 1
212 | Genève/Les Eaux-Vives | MAH Genève | B 563 | palafitte | carte 6/1 | O | herminette à douille à constriction médiane |  | A2B1 | 5N1 | 7.46 | 1.69 | 0.177 | 0.61 | 0.095 | 0.37 | 0 | 0.028 | 0.006 | 0.016 | 89.6 | 116 mm | 175 g | Rychner 1986b fig. 1
213 | Genève/Les Eaux-Vives | MAH Genève | B 1568 | palafitte | carte 6/1 | O | hache à douille à constriction médiane |  | A2B1 | 6N2 | 7.31 | 0.66 | 0.31 | 0.57 | 0.088 | 0.28 | 0.063 | 0.115 | 0.009 | 0.019 | 90.6 | 96 mm | 102 g | Rychner 1986b fig. 1
214 | Genève/Les Eaux-Vives | MAH Genève | B 1868 | palafitte | carte 6/1 | O | hache à douille à constriction médiane |  | A2B1 | 5N1 | 7.84 | 1.21 | 0.26 | 0.87 | 0.091 | 0.43 | 0.003 | 0.03 | 0.012 | 0.063 | 89.2 | 108 mm | 167 g | Rychner 1986b fig. 1
215 | Genève/Les Eaux-Vives | MAH Genève | B 1190 | palafitte | carte 10/1 | O | faucille à bouton | type Genève | ?? | 5P | 8.87 | 3.41 | 0.068 | 0.117 | 0.032 | 0.093 | 0 | 0.016 | 0.013 | 0.066 | 87.3 | 147x68 mm | 85 g | Primas 1986 NE 270; Rychner 1986b fig. 1
216 | Genève/Les Eaux-Vives | MAH Genève | B 26 | palafitte | carte 10/1 | O | faucille à bouton | type Genève | ?? | 6N2 | 8.28 | 1.33 | 0.24 | 0.44 | 0.117 | 0.2 | 0.023 | 0.077 | 0.013 | 0.022 | 89.3 | 123x56 mm | 57 g | Primas 1986 Nv 272; Rychner 1986b fig. 1
217 | Genève/Les Eaux-Vives | MAH Genève | B 3209 | palafitte | carte 10/1 | O | faucille à bouton | type Genève | ?? | 6N2 | 8.94 | 4.34 | 0.22 | 0.32 | 0.076 | 0.18 | 0.007 | 0.045 | 0.012 | 0.018 | 85.8 | 99 mm | 49 g | Primas 1986 Ne 273; Rychner 1986b fig. 1
218 | Genève/Les Eaux-Vives | MAH Genève | B 3450 | palafitte | carte 8/1 | O | faucille à languette perforée sans ergot | type Corcelettes | B1B2 | 2N | 11.16 | 0.56 | 0.43 | 0.24 | 0.085 | 0.31 | 0.012 | 0.039 | 0.016 | 0.022 | 87.1 | 140x67 mm | 63 g | Primas 1986 Nr 1369; Rychner 1986b fig. 1
219 | Genève/Les Eaux-Vives | MAH Genève | B 1714 | palafitte | carte 9/1 | O | faucille à languette perforée sans ergot | type Mimmenhausen variante Morges | B2 | 6N2 | 4.7 | 0.42 | 0.39 | 0.44 | 0.082 | 0.39 | 0.055 | 0.099 | 0.014 | 0.066 | 93.3 | 119 mm | 55 g | Primas 1986 Ng 1507; Rychner 1986b fig. 1
220 | Genève/Les Eaux-Vives | MAH Genève | B 1192 | palafitte | carte 10/1 | O | faucille à languette |  | ?? | 5N1 | 8.02 | 1.53 | 0.195 | 0.44 | 0.093 | 0.24 | 0.012 | 0.043 | 0.013 | 0.092 | 89.3 | 108 mm | 41 g | Primas 1986 NP 1912; Rychner 1986b fig. 1
221 | Genève/Les Eaux-Vives | MAH Genève | B 1572 | palafitte | carte 5/1 | O | couteau à soie droite |  | A2 | 4N1 | 6.38 | 1.31 | 0.64 | 0.78 | 0.085 | 0.93 | 0.017 | 0.21 | 0.025 | 0.046 | 89.6 | 154 mm | 39 g | Rychner 1986b fig. 1
222 | Genève/Les Eaux-Vives | MAH Genève | B 3454 | palafitte | carte 5/1 | O | couteau à soie droite |  | A2 | 4N1 | 8.73 | 0.43 | 0.51 | 0.49 | 0.09 | 0.79 | 0.011 | 0.26 | 0.025 | 0.099 | 88.6 | 149 mm | 19 g | Rychner 1986b fig. 1
223 | Genève/Les Eaux-Vives | MAH Genève | 2126 | palafitte | carte 7/1 | O | couteau à soie droite |  | B1 | 2P | 12.59 | 2.06 | 0.095 | 0.064 | 0.014 | 0.084 | 0.006 | 0.011 | 0.017 | 0.01 | 85.1 | 128 mm | 34 g | Rychner 1986b fig. 1
224 | Genève/Les Eaux-Vives | MAH Genève | B 3453 | palafitte | carte 7/1 | O | couteau à soie droite |  | B1 | 5P | 8.18 | 2.39 | 0.067 | 0.155 | 0.041 | 0.121 | 0.008 | 0.031 | 0.017 | 0.013 | 89 | 152 mm | 17 g | Rychner 1986b fig. 1
225 | Genève/Les Eaux-Vives | MAH Genève | B 22 | palafitte | carte 7/1 | O | couteau à soie droite |  | B1 | 5P | 10.32 | 1.6 | 0.089 | 0.185 | 0.052 | 0.141 | 0.005 | 0.034 | 0.017 | 0.015 | 87.5 | 191 mm | 42 g | Rychner 1986b fig. 1
226 | Genève/Les Eaux-Vives | MAH Genève | B 1169 | palafitte | carte 7/1 | O | couteau à soie droite |  | B1 | 5P | 8.69 | 1.69 | 0.043 | 0.122 | 0.03 | 0.094 | 0.004 | 0.014 | 0.01 | 0.004 | 89.3 | 203 mm | 45 g | Rychner 1986b fig. 2
227 | Genève/Les Eaux-Vives | MAH Genève | B 5754 | palafitte | carte 8/1 | O | couteau à soie droite |  | B1B2 | 5P | 10.72 | 0.84 | 0.063 | 0.119 | 0.045 | 0.103 | 0.005 | 0.02 | 0.023 | 0.054 | 88 | 130 mm | 25 g | Rychner 1986b fig. 2
228 | Genève/Les Eaux-Vives | MAH Genève | B 1201 | palafitte | carte 9/1 | O | couteau à soie droite |  | B2 | 1N | 8.89 | 0.68 | 0.52 | 0.29 | 0.084 | 0.23 | 0.02 | 0.199 | 0.009 | 0.108 | 89 | 173 mm | 39 g | Rychner 1986b fig. 2
229 | Genève/Les Eaux-Vives | MAH Genève | B 1165 | palafitte | carte 9/1 | O | couteau à soie droite et pièce cylindrique intermédiaire |  | B2 | 6N3 | 6.23 | 2.97 | 0.38 | 0.7 | 0.082 | 0.35 | 0.028 | 0.089 | 0.01 | 0.004 | 89.2 | 198 mm | 71 g | Rychner 1986b fig. 2
230 | Genève/Les Eaux-Vives | MAH Genève | B 3213 | palafitte | carte 9/1 | O | couteau à douille |  | B2 | 5N1 | 6.26 | 0.82 | 0.33 | 0.57 | 0.111 | 0.4 | 0.008 | 0.062 | 0.029 | 0.011 | 91.2 | 138 mm | 31 g | Rychner 1986b fig. 2
231 | Genève/Les Eaux-Vives | MAH Genève | B 1162 | palafitte | carte 9/1 | O | couteau à douille |  | B2 | 6N3 | 10.02 | 1.77 | 0.39 | 0.67 | 0.086 | 0.38 | 0.014 | 0.123 | 0.015 | 0.01 | 86.5 | 154 mm | 63 g | Rychner 1986b fig. 2
232 | Genève/Les Eaux-Vives | MAH Genève | B 3214 | palafitte | carte 9/1 | O | couteau à douille |  | B2 | 5N3 | 4.8 | 0.9 | 0.46 | 1.94 | 0.123 | 0.74 | 0.005 | 0.027 | 0.014 | 0.022 | 91 | 105 mm | 50 g | Rychner 1986b fig. 2
233 | Genève/Les Eaux-Vives | MAH Genève | B 1163 | palafitte | carte 9/1 | O | couteau à douille |  | B2 | 6N2 | 10.84 | 0.42 | 0.37 | 0.53 | 0.083 | 0.34 | 0.011 | 0.096 | 0.015 | 0.035 | 87.3 | 169 mm | 70 g | Rychner 1986b fig. 2
234 | Belp/Hohliebe | BHM Berne | 23666 | sépulture | carte 4/33 | CO | couteau à soie perforée |  | DA1 | 3P | 9.95 | 0.179 | 0.115 | 0.072 | 0.053 | 0.136 | 0.018 | 0.035 | 0.023 | 0.047 | 89.4 | 174 mm | 52 g | Beck 1980 pl. 21 B/1
235 | Freimettingen/Schleif | BHM Berne | 26448 | sépulture (?) | carte 4/36 | CO | bracelet type Pfullingen D |  | DA1 | 6N2 | 9.71 | 0.51 | 0.171 | 0.36 | 0.056 | 0.025 | 0.033 | 0.057 | 0.199 | 0.3 | 88.6 | 54 mm | 148 g | Beck 1980 pl. 17/3; Paszthory 1985 N/ 360
236 | Mörigen | BHM Berne | 7387 | palafitte | carte 3/45 | CO | hache à rebords | type Onnens B | BM | 2N | 7.86 | 0.012 | 0.38 | 0.25 | 0.085 | 0.31 | 0.001 | 0.007 | 0.009 | 0.009 | 91.1 | 99 mm | 118 g | Abels 1972 Nt 534; Junghans/Sangmeister/Schröder 1968 N 3080
237 | Mörigen | BHM Berne | 7202 | palafitte | carte 9/22 | CO | hache à ailerons supérieurs et anneau |  | B2 | 6N2 | 7.17 | 3.24 | 0.23 | 0.5 | 0.089 | 0.189 | 0.008 | 0.033 | 0.013 | 0.052 | 88.5 | 135 mm | 422 g | Bernatzky Goetze 1987 pl. 131/6
238 | Mörigen | BHM Berne | 7203 | palafitte | carte 9/22 | CO | hache à ailerons supérieurs et anneau |  | B2 | 1N | 9.35 | 0.87 | 0.38 | 0.33 | 0.081 | 0.147 | 0.01 | 0.065 | 0.012 | 0.032 | 88.7 | 114 mm | 296 g | Bernatzky Goetze 1987 pl. 131/7
239 | Mörigen | BHM Berne | B 72-1221 | palafitte | carte 9/22 | CO | hache à ailerons supérieurs et anneau |  | B2 | 6N3 | 7.56 | 1.49 | 0.35 | 0.95 | 0.104 | 0.22 | 0.012 | 0.045 | 0.021 | 0.016 | 89.2 | 129 mm | 407 g | Bernatzky Goetze 1987 pl. 131/10
240 | Mörigen | BHM Berne | 7367 | palafitte | carte 9/22 | CO | couteau à soie droite et pièce cylindrique intermédiaire |  | B2 | 6N3 | 6.2 | 1.36 | 0.31 | 0.69 | 0.092 | 0.29 | 0.016 | 0.061 | 0.015 | 0.035 | 90.9 | 252 mm | 89 g | Bernatzky Goetze 1987 pl. 123/4
241 | Mörigen | BHM Berne | 7365 | palafitte | carte 9/22 | CO | couteau à soie droite et pièce cylindrique intermédiaire |  | B2 | 6N3 | 4.59 | 1.37 | 0.32 | 0.75 | 0.096 | 0.27 | 0.013 | 0.045 | 0.011 | 0.25 | 92.3 | 243 mm | 104 g | Bernatzky Goetze 1987 pl. 123/3
242 | Mörigen | BHM Berne | 7238 | palafitte | carte 9/22 | CO | épée type Mörigen |  | B2 | 6N2 | 11.9 | 0.071 | 0.107 | 0.53 | 0.035 | 0.11 | 0.003 | 0.011 | 0.015 | 0.182 | 87 | 159 mm | 450 g | Bernatzky Goetze 1987 pl. 153/13; Krämer 1985 N 137
243 | Kerzers | BHM Berne | 9990 | dépôt | carte 9/23 | CO | hache à ailerons supérieurs et anneau |  | B2 | 6N2 | 10.13 | 4.26 | 0.147 | 0.23 | 0.069 | 0.109 | 0.008 | 0.019 | 0.018 | 0.004 | 85 | 161 mm | 530 g | Primas 1977 pl. pl. 1/1
244 | Kerzers | BHM Berne | 9991 | dépôt | carte 9/23 | CO | hache à ailerons supérieurs et anneau |  | B2 | 6N3 | 4.59 | 3.28 | 0.39 | 0.82 | 0.123 | 0.28 | 0.017 | 0.058 | 0.018 | 0.021 | 90.4 | 154 mm | 431 g | Primas 1977 pl. 1/6
245 | Kerzers | BHM Berne | 9992 | dépôt | carte 9/23 | CO | hache à ailerons supérieurs et anneau |  | B2 | 1N | 3.24 | 0.64 | 0.3 | 0.134 | 0.061 | 0.097 | 0.051 | 0.045 | 0.011 | 0.053 | 95.4 | 152 mm | 437 g | Primas 1977 pl. 1/2
246 | Kerzers | BHM Berne | 9993 | dépôt | carte 9/23 | CO | hache à ailerons supérieurs et anneau |  | B2 | 6N2 | 2.87 | 1.38 | 0.31 | 0.58 | 0.077 | 0.28 | 0.009 | 0.074 | 0.014 | 0.041 | 94.4 | 153 mm | 529 g | Primas 1977 pl. 1/3
247 | Kerzers | BHM Berne | 9994 | dépôt | carte 9/23 | CO | hache à ailerons supérieurs et anneau |  | B2 | 6N2 | 6.27 | 2.56 | 0.29 | 0.47 | 0.085 | 0.2 | 0.008 | 0.063 | 0.02 | 0.011 | 90 | 132 mm | 442 g | Primas 1977 pl. 1/7
248 | Kerzers | BHM Berne | 9995 | dépôt | carte 9/23 | CO | hache à ailerons supérieurs et anneau |  | B2 | 6N3 | 6.23 | 2.1 | 0.38 | 1.08 | 0.084 | 0.39 | 0.014 | 0.111 | 0.014 | 0.151 | 89.4 | 142 mm | 437 g | Primas 1977 pl. 1/5
249 | Kerzers | BHM Berne | 9997 et 10004 | dépôt | carte 9/23 | CO | hache à ailerons supérieurs et anneau |  | B2 | 6N3 | 5.5 | 1.84 | 0.4 | 0.83 | 0.094 | 0.29 | 0.019 | 0.054 | 0.014 | 0.01 | 91 | 157 mm | 497 g | Primas 1977 pl. 1/4
250 | Kerzers | BHM Berne | 9998 | dépôt | carte 9/23 | CO | hache à ailerons supérieurs |  | B2 | 6N3 | 2.31 | 0.85 | 0.46 | 0.65 | 0.096 | 0.3 | 0.008 | 0.136 | 0.014 | 0.067 | 95.1 | 63 mm | 159 g | Primas 1977 pl. 1/10
251 | Kerzers | BHM Berne | 10000 | dépôt | carte 9/23 | CO | hache à ailerons supérieurs |  | B2 | 6N3 | 3.98 | 0.76 | 0.34 | 0.84 | 0.087 | 0.3 | 0.012 | 0.066 | 0.008 | 0.177 | 93.4 | 86 mm | 253 g | Primas 1977 pl. 1/9
252 | Kerzers | BHM Berne | 10001 | dépôt | carte 9/23 | CO | hache à ailerons supérieurs et anneau |  | B2 | 6N3 | 0.148 | 0.98 | 0.41 | 0.84 | 0.068 | 0.24 | 0.014 | 0.22 | 0.011 | 0.48 | 96.6 | 94 mm | 325 g | Primas 1977 pl. 1/8
253 | Kerzers | BHM Berne | 9996 | dépôt | carte 9/23 | CO | hache à douille | type Le Plainseau | B2 | 6P | 20.1 | 9.26 | 0.073 | 0.108 | 0.04 | 0.05 | 0 | 0.007 | 0.027 | 0.008 | 70.3 | 112 mm | 282 g | Primas 1977 pl. 1/11; Rychner 1990a fig. 6
254 | Kerzers | BHM Berne | 10002 | dépôt | carte 9/23 | CO | faucille à languette perforée sans ergot | type Mimmenhausen variante Thunau | B2 | 6N2 | 5.29 | 2.25 | 0.27 | 0.38 | 0.098 | 0.22 | 0.012 | 0.087 | 0.021 | 0.022 | 91.3 | 152x59 mm | 76 g | Primas 1986 Np 1523
255 | Kerzers | BHM Berne | 10003 | dépôt | carte 9/23 | CO | faucille à languette |  | B2 | 6N2 | 5.15 | 1.28 | 0.36 | 0.59 | 0.084 | 0.27 | 0.019 | 0.106 | 0.012 | 0.021 | 92.1 | 128 mm | 83 g | Primas 1986 N 1858
256 | Kerzers | BHM Berne | 10009 | dépôt | carte 9/23 | CO | bracelet type Homburg |  | B2 | 5N2 | 4.75 | 0.68 | 0.46 | 0.71 | 0.089 | 0.51 | 0.01 | 0.139 | 0.016 | 0.054 | 92.6 | 72 mm | 30 g | Paszthory 1985 N 1121
257 | Kerzers | BHM Berne | 10010 | dépôt | carte 9/23 | CO | bracelet type Homburg |  | B2 | 6N3 | 6.16 | 0.74 | 0.41 | 0.76 | 0.079 | 0.29 | 0.016 | 0.1 | 0.008 | 0.169 | 91.3 | 80 mm | 32 g | Paszthory 1985 N8 1130
258 | Boltigen | BHM Berne | 9904 | trouvaille isolée | carte 3/60 | CO | hache à rebords | type Grenchen B | BM | 6N2 | 5.21 | 0.028 | 0.3 | 0.39 | 0.003 | 0.13 | 0 | 0.017 | 0.081 | 0.092 | 93.7 | 175 mm | 418 g | Abels 1972 N 577; Junghans/Sangmeister/Schröder 1968 Nm 3067
259 | Aarberg | BHM Berne | 9971 | trouvaille isolée | carte 3/43 | CO | hache à rebords | type Grenchen B | BM | 3N2 | 8.53 | 0.027 | 0.23 | 0.07 | 0 | 0.32 | 0 | 0.144 | 0.023 | 0.47 | 90.2 | 183 mm | 429 g | Abels 1972 N 575; Junghans/Sangmeister/Schröder 1968 N 3071
260 | Niedermuhlern (entre Niedermuhlern et Niederblacken) | BHM Berne | 9907 | trouvaille isolée | carte 3/59 | CO | hache à rebords | type Grenchen A | BM | 2P | 9.1 | 0.046 | 0.131 | 0.031 | 0 | 0.076 | 0 | 0.021 | 0.02 | 0.014 | 90.6 | 217 mm | 655 g | Abels 1972 N5 569; Rychner 1988a fig. 2
261 | Vully-le-Bas/Sugiez, La Monnaie | BHM Berne | 25061 | trouvaille isolée | carte 3/47 | CO | hache à rebords | type Boismurie B | BM | 4P | 11.12 | 0.119 | 0.031 | 0.035 | 0.009 | 0.059 | 0.005 | 0.013 | 0.027 | 0.087 | 88.5 | 222 mm | 728 g | Abels 1972 N/ 481; Rychner 1988a fig. 2
262 | Langnau/Mühlebachbett | BHM Berne | 27549 | trouvaille isolée | carte 3/67 | CO | hache à rebords | type Boismurie B | BM | 3N2 | 8.47 | 0.015 | 0.2 | 0.037 | 0 | 0.43 | 0 | 0.035 | 0.015 | 0.087 | 90.7 | 208 mm | 611 g | Abels 1972 N/ 478
263 | Spiez/Faulensee | BHM Berne | 23638 | trouvaille isolée | carte 4/39 | CO | hache à ailerons médians |  | DA1 | 5P | 8.65 | 0.182 | 0.051 | 0.067 | 0.016 | 0.06 | 0.02 | 0.019 | 0.037 | 0.134 | 90.8 | 148 mm | 526 g
264 | Wangenried | BHM Berne | 9896 | trouvaille isolée | carte 4/41 | CO | hache à ailerons médians |  | DA1 | 3N2 | 6.99 | 0.15 | 0.22 | 0.139 | 0.022 | 0.43 | 0.006 | 0.027 | 0.017 | 0.059 | 91.9 | 222 mm | 695 g
265 | Landiswil | BHM Berne | 9898 | trouvaille isolée | carte 4/34 | CO | hache à ailerons médians |  | DA1 | 3N2 | 9.72 | 0.32 | 0.175 | 0.111 | 0.05 | 0.35 | 0.01 | 0.037 | 0.041 | 0.08 | 89.1 | 195 mm | 702 g | Rychner 1988a fig. 3
266 | Gals (ou Gampelen)/Pont-de-Thielle | BHM Berne | 18902 | trouvaille isolée | carte 4/30 | CO | hache à ailerons médians |  | DA1 | 6N2 | 9.97 | 0.55 | 0.123 | 0.24 | 0.062 | 0.103 | 0.016 | 0.017 | 0.025 | 0.028 | 88.9 | 202 mm | 637 g
267 | Orpund | BHM Berne | 22949 | trouvaille isolée | carte 4/27 | CO | hache à ailerons médians |  | DA1 | 2P | 8.33 | 0.065 | 0.124 | 0.042 | 0.014 | 0.123 | 0.001 | 0.097 | 0.012 | 0.49 | 90.7 | 170 mm | 283 g
268 | Frutigen/Zinsmaadegg | BHM Berne | 9939 | trouvaille isolée | carte 4/40 | CO | hache à ailerons médians |  | DA1 | 7P | 10.26 | 0.46 | 0.066 | 0.071 | 0.081 | 0.07 | 0.034 | 0.023 | 0.047 | 0.128 | 88.8 | 172 mm | 486 g | Rychner 1988a fig. 3
269 | Niederhünigen | BHM Berne | 18929 | trouvaille isolée | carte 4/35 | CO | hache à ailerons médians |  | DA1 | 1P | 8.55 | 0.55 | 0.118 | 0.105 | 0.084 | 0.096 | 0.034 | 0.023 | 0.108 | 0.057 | 90.3 | 194 mm | 669 g
270 | Douanne/Ile-Saint-Pierre | BHM Berne | 8311 | trouvaille isolée | carte 4/25 | CO | hache à ailerons médians |  | DA1 | 6N2 | 9.9 | 0.24 | 0.161 | 0.3 | 0.084 | 0.065 | 0.011 | 0.034 | 0.016 | 0.021 | 89.2 | 197 mm | 695 g
271 | Douanne/Ile-Saint-Pierre | BHM Berne | 8303 | trouvaille isolée | carte 4/25 | CO | hache à ailerons médians |  | DA1 | 6N2 | 8.87 | 0.27 | 0.28 | 0.66 | 0.073 | 0.158 | 0.015 | 0.034 | 0.016 | 0.066 | 89.6 | 185 mm | 687 g
272 | Douanne/Ile-Saint-Pierre | BHM Berne | 31232 | trouvaille isolée | carte 4/25 | CO | hache à ailerons médians |  | DA1 | 1P | 9.97 | 0.46 | 0.096 | 0.091 | 0.111 | 0.031 | 0.018 | 0.042 | 0.044 | 0.122 | 89 | 196 mm | 777 g
273 | Orpund | BHM Berne | 22080 | trouvaille isolée | carte 4/27 | CO | hache à ailerons médians |  | DA1 | 2P | 9.19 | 0.135 | 0.186 | 0.039 | 0.048 | 0.087 | 0.005 | 0.076 | 0.016 | 0.034 | 90.2 | 186 mm | 736 g | Rychner 1988a fig. 3
274 | Orpund | BHM Berne | 22948 | trouvaille isolée | carte 4/27 | CO | hache à ailerons médians |  | DA1 | 2N | 9.21 | 0.34 | 0.165 | 0.109 | 0.076 | 0.158 | 0.011 | 0.054 | 0.017 | 0.115 | 89.8 | 183 mm | 729 g
275 | Mörigen | BHM Berne | 7784 | palafitte | carte 9/22 | CO | couteau à soie droite et pièce cylindrique intermédiaire |  | B2 | 6N3 | 7.93 | 3.73 | 0.45 | 0.87 | 0.101 | 0.27 | 0.012 | 0.128 | 0.021 | 0.31 | 86.2 | 170 mm | 43 g | Bernatzky Goetze 1987 pl. 124/7
276 | Orpund | BHM Berne | 28185 | trouvaille isolée | carte 3/37 | CO | hache à rebords | type Cressier B | BM | 2N | 9.38 | 0.015 | 0.42 | 0.11 | 0.001 | 0.42 | 0 | 0.022 | 0.019 | 0.149 | 89.5 | 128 mm | 108 g | Abels 1972 N 351; Junghans/Sangmeister/Schröder 1968 N 2935
277 | Mülchi | BHM Berne | 26216 | trouvaille isolée | carte 3/39 | CO | hache à rebords | type Habsheim B | BM | 3N2 | 8.82 | 0.005 | 0.29 | 0.038 | 0 | 0.36 | 0 | 0.01 | 0.007 | 0.061 | 90.4 | 174 mm | 401 g | Abels 1972 N 558; Junghans/Sangmeister/Schröder 1968 N 2958
278 | Köniz | BHM Berne | 9966 | trouvaille isolée | carte 3/58 | CO | hache à rebords | type Grenchen B | BM | 6N2 | 7.14 | 0.039 | 0.176 | 0.194 | 0 | 0.127 | 0 | 0.01 | 0.012 | 0.022 | 92.3 | 220 mm | 565 g | Abels 1972 Ne 578; Junghans/Sangmeister/Schröder 1968 N 2969
279 | Wohlen/Säriswil | BHM Berne | 32651 | trouvaille isolée | carte 4/32 | CO | hache à ailerons médians naissants |  | DA1 | 4N3 | 7.67 | 0.38 | 0.186 | 0.178 | 0.096 | 0.26 | 0.009 | 0.027 | 0.054 | 0.26 | 90.9 | 190 mm | 646 g
280 | Grenchen | BHM Berne | 9831 | dépôt | carte 3/38 | CO | hache à rebords | type Grenchen A | BM | 2P | 9.4 | 0.037 | 0.153 | 0.057 | 0 | 0.156 | 0 | 0.021 | 0.013 | 0.111 | 90.1 | 189 mm | 586 g | Abels 1972 N 563
281 | Grenchen | BHM Berne | 9832 | dépôt | carte 3/38 | CO | hache à rebords | type Grenchen A | BM | 2P | 8.61 | 0.015 | 0.126 | 0.019 | 0 | 0.032 | 0 | 0.026 | 0.022 | 0.079 | 91.1 | 227 mm | 689 g | Abels 1972 N 564
282 | Grenchen | BHM Berne | 9834 | dépôt | carte 3/38 | CO | hache à rebords | type Grenchen A | BM | 2P | 8.31 | 0.023 | 0.119 | 0.024 | 0 | 0.06 | 0 | 0.022 | 0.016 | 0.097 | 91.3 | 235 mm | 762 g | Abels 1972 N 566; Rychner 1988a fig. 2
283 | Grenchen | BHM Berne | 9835 | dépôt | carte 3/38 | CO | hache à rebords | type Grenchen A | BM | 2P | 6.76 | 0.04 | 0.137 | 0.021 | 0 | 0.056 | 0.001 | 0.015 | 0.013 | 0.05 | 92.9 | 206 mm | 651 g | Abels 1972 N 567
284 | Grenchen | BHM Berne | 9833 | dépôt | carte 3/38 | CO | hache à rebords |  | BM | 2P | 7.18 | 0.051 | 0.181 | 0.027 | 0 | 0.132 | 0 | 0.033 | 0 | 0.115 | 92.3 | 38 mm | 120 g | Abels 1972 N 565
285 | Grenchen | BHM Berne | 9837 | dépôt | carte 3/38 | CO | faucille à bouton | type Grenchen | BM | 2P | 6.19 | 0.032 | 0.184 | 0.058 | 0 | 0.141 | 0.001 | 0.026 | 0.009 | 0.2 | 93.2 | 127x48 mm | 49 g | Primas 1986 Nc 72; Rychner 1988a fig. 2
286 | Grenchen | BHM Berne | 9830 | dépôt | carte 3/38 | CO | faucille à bouton | type Grenchen | BM | 2P | 7.17 | 0.03 | 0.116 | 0.029 | 0 | 0.096 | 0.001 | 0.012 | 0.01 | 0.035 | 92.5 | 118x40 mm | 49 g | Primas 1986 N 73; Rychner 1988a fig. 2
287 | Grenchen | BHM Berne | 9829 | dépôt | carte 3/38 | CO | faucille à bouton | type Grenchen | BM | 2P | 9.04 | 0.031 | 0.194 | 0.068 | 0 | 0.152 | 0 | 0.046 | 0.013 | 0.109 | 90.4 | 131x51 mm | 56 g | Primas 1986 N 71
288 | Winterthur/Veltheim | BHM Berne | 9844 | dépôt | carte 9/30 | E | hache à ailerons supérieurs et anneau |  | B2 | 6N2 | 9.37 | 0.74 | 0.24 | 0.48 | 0.046 | 0.124 | 0 | 0.084 | 0.042 | 0.175 | 88.7 | 162 mm | 490 g | Wiedemer 1965 pl. 4
289 | Winterthur/Veltheim | BHM Berne | 9841 | dépôt | carte 9/30 | E | hache à ailerons supérieurs et anneau |  | B2 | 1N | 10.8 | 1.06 | 0.49 | 0.24 | 0.054 | 0.19 | 0.045 | 0.149 | 0.003 | 0.031 | 86.9 | 150 mm | 469 g | Wiedemer 1965 pl. 4
290 | Winterthur/Veltheim | BHM Berne | 9843 | dépôt | carte 9/30 | E | hache à ailerons supérieurs et anneau |  | B2 | 3N2 | 9.38 | 0.73 | 0.147 | 0.061 | 0.019 | 0.23 | 0.016 | 0.071 | 0.015 | 0.037 | 89.3 | 146 mm | 470 g | Wiedemer 1965 pl. 4
291 | Winterthur/Veltheim | BHM Berne | 9840 | dépôt | carte 9/30 | E | hache à ailerons supérieurs et anneau |  | B2 | 6N3 | 11.21 | 1.61 | 0.29 | 0.82 | 0.09 | 0.159 | 0.024 | 0.089 | 0.013 | 0.089 | 85.6 | 142 mm | 461 g | Wiedemer 1965 pl. 4
292 | Winterthur/Veltheim | BHM Berne | 9839 | dépôt | carte 9/30 | E | hache à ailerons supérieurs et anneau |  | B2 | 6N3 | 7.85 | 5.72 | 0.36 | 0.78 | 0.092 | 0.138 | 0.005 | 0.085 | 0.02 | 0.056 | 84.9 | 138 mm | 447 g | Wiedemer 1965 pl. 4
293 | Winterthur/Veltheim | BHM Berne | 9842 | dépôt | carte 9/30 | E | hache à ailerons supérieurs sans anneau |  | B2 | 1N | 11.28 | 0.116 | 0.52 | 0.117 | 0.096 | 0.109 | 0.097 | 0.085 | 0.011 | 0.161 | 87.4 | 155 mm | 484 g | Wiedemer 1965 pl. 4
294 | Winterthur/Veltheim | BHM Berne | 9845 | dépôt | carte 9/30 | E | fragment de lingot plano-convexe |  | B2 | 1N | 0.049 | 0.107 | 0.42 | 0.37 | 0.026 | 0.115 | 0 | 0.158 | 0.036 | 0.76 | 98 | 69 mm | 543 g | Wiedemer 1965 pl. 4
295 | Winterthur/Veltheim | BHM Berne | 9846 | dépôt | carte 9/30 | E | fragment de lingot plano-convexe |  | B2 | 6N3 | 0.038 | 0.31 | 0.35 | 0.82 | 0.049 | 0.096 | 0 | 0.127 | 0.042 | 0.85 | 97.3 | 105 mm | 1550 g | Wiedemer 1965 pl. 4
296 | Winterthur/Veltheim | BHM Berne | 9847 | dépôt | carte 9/30 | E | fragment de lingot plano-convexe |  | B2 | 1N | 0.048 | 0.064 | 0.21 | 0.194 | 0.017 | 0.138 | 0 | 0.199 | 0.028 | 1.38 | 97.7 | 131 mm | 1614 g | Wiedemer 1965 pl. 4
297 | Hauterive/Champréveyres, 1983-86 | MCA Neuchâtel | Hr. 3009 | palafitte | carte 6/9 | CO | couteau à soie droite |  | A2B1 | 4N4 | 6.73 | 1.81 | 0.7 | 0.93 | 0.084 | 0.93 | 0.007 | 0.3 | 0.014 | 0.24 | 88.3 | 173 mm | 42 g | Rychner Faraggi 1993 pl. 30/7
298 | Hauterive/Champréveyres, 1983-86, couche 3, zone arrière | MCA Neuchâtel | Hr. 3019 | palafitte | carte 5/14 | CO | couteau à soie droite |  | A2 | 4N1 | 9.3 | 1.29 | 0.52 | 0.48 | 0.102 | 0.89 | 0 | 0.26 | 0.032 | 0.21 | 86.9 | 191 mm | 44 g | Rychner Faraggi 1993 pl. 30/11
299 | Hauterive/Champréveyres, 1983-86, couche 3, zone arrière | MCA Neuchâtel | Hr. 3029 | palafitte | carte 5/14 | CO | couteau à soie droite |  | A2 | 4N1 | 5.36 | 0.36 | 0.67 | 0.81 | 0.088 | 0.94 | 0.008 | 0.2 | 0.009 | 0.025 | 91.5 | 185 mm | 44 g | Rychner 1988a fig. 3; Rychner Faraggi 1993 pl. 31/9
300 | Hauterive/Champréveyres, 1983-86 | MCA Neuchâtel | Hr. 3048 | palafitte | carte 4/22 | CO | couteau à soie plate perforée |  | DA1 | 3P | 10.13 | 0.011 | 0.04 | 0.02 | 0 | 0.111 | 0 | 0.007 | 0.017 | 0.015 | 89.7 | 110 mm | 27 g | Rychner Faraggi 1993 pl. 30/2
301 | Neuchâtel/Tête-Plumée | MCA Neuchâtel | Ne. 4 | trouvaille isolée | carte 3/31 | CO | faucille à bouton |  | BM | 5P | 12.56 | 0.005 | 0.025 | 0.088 | 0 | 0.048 | 0 | 0.012 | 0.016 | 0.42 | 86.8 | 84 mm |  | Primas 1986 N 102
302 | Cressier/La Baraque | MCA Neuchâtel | Cre. 1 | sépulture (voir aussi 948) | carte 3/33 | CO | hache à rebords | type Cressier C | BM | 6N2 | 7.47 | 0.036 | 0.27 | 0.43 | 0.001 | 0.144 | 0 | 0.025 | 0.02 | 0.076 | 91.5 | 178 mm | 221 g | Abels 1972 No 359
303 | Zurich/Haumesser | MNS Zurich | 1239 | palafitte | carte 5/25 | E | hache à ailerons supérieurs sans anneau |  | A2 | 5N2 | 7.78 | 0.61 | 0.45 | 0.69 | 0.193 | 0.53 | 0 | 0.132 | 0.019 | 0.056 | 89.6 | 190 mm | 592 g
304 | Zurich/Haumesser | MNS Zurich | 1238 | palafitte | carte 5/25 | E | hache à ailerons supérieurs sans anneau |  | A2 | 4N2 | 8.5 | 0.74 | 0.37 | 0.44 | 0.112 | 0.75 | 0.001 | 0.29 | 0.012 | 0.23 | 88.6 | 188 mm | 591 g
305 | Zurich/Haumesser | MNS Zurich | 1240 | palafitte | carte 5/25 | E | hache à ailerons supérieurs sans anneau |  | A2 | 4N1 | 7.65 | 1.23 | 0.5 | 0.67 | 0.189 | 0.74 | 0.001 | 0.24 | 0.023 | 0.169 | 88.6 | 189 mm | 592 g | Rychner 1988b fig. 6
306 | Zurich/Haumesser | MNS Zurich | 1248 | palafitte | carte 5/25 | E | hache à ailerons supérieurs sans anneau |  | A2 | 5N2 | 8.3 | 0.76 | 0.47 | 0.79 | 0.21 | 0.68 | 0.005 | 0.22 | 0.021 | 0.147 | 88.4 | 184 mm | 585 g
307 | Zurich/Haumesser | MNS Zurich | 1249 | palafitte | carte 5/25 | E | hache à ailerons supérieurs sans anneau |  | A2 | 4N1 | 9.23 | 0.44 | 0.39 | 0.73 | 0.21 | 0.68 | 0 | 0.147 | 0.055 | 0.005 | 88.1 | 184 mm | 580 g
308 | Zurich/Haumesser | MNS Zurich | 1250 | palafitte | carte 5/25 | E | hache à ailerons supérieurs sans anneau |  | A2 | 4N1 | 9.67 | 0.58 | 0.46 | 0.53 | 0.22 | 0.7 | 0.014 | 0.23 | 0.039 | 0.077 | 87.5 | 176 mm | 577 g
309 | Zurich/Haumesser | MNS Zurich | 1251 | palafitte | carte 5/25 | E | hache à ailerons supérieurs sans anneau |  | A2 | 4N1 | 8 | 0.82 | 0.43 | 0.64 | 0.21 | 0.67 | 0.014 | 0.188 | 0.023 | 0.036 | 89 | 173 mm | 540 g | Rychner 1988b fig. 6; 1990a fig. 5
310 | Zurich/Haumesser | MNS Zurich | 1252 | palafitte | carte 5/25 | E | hache à ailerons supérieurs sans anneau |  | A2 | 4N1 | 8.23 | 0.5 | 0.47 | 0.49 | 0.136 | 0.88 | 0 | 0.36 | 0.038 | 0.27 | 88.6 | 174 mm | 558 g
311 | Zurich/Haumesser | MNS Zurich | 1253 | palafitte | carte 5/25 | E | hache à ailerons supérieurs sans anneau |  | A2 | 4N1 | 8.33 | 0.99 | 0.44 | 0.62 | 0.173 | 0.65 | 0.011 | 0.42 | 0.02 | 0.71 | 87.6 | 171 mm | 539 g
312 | Zurich/Haumesser | MNS Zurich | 1258 | palafitte | carte 5/25 | E | hache à ailerons supérieurs sans anneau |  | A2 | 4N1 | 8.3 | 0.88 | 0.47 | 0.65 | 0.172 | 0.71 | 0.007 | 0.24 | 0.024 | 0.128 | 88.4 | 169 mm | 547 g
313 | Zurich/Haumesser | MNS ZUrich | 1241 | palafitte | carte 5/25 | E | hache à ailerons supérieurs sans anneau |  | A2 | 4N1 | 8.29 | 0.85 | 0.56 | 0.66 | 0.167 | 0.88 | 0.01 | 0.29 | 0.022 | 0.31 | 88 | 167 mm | 546 g | Rychner 1988b fig. 6; 1990a fig. 5
314 | Zurich/Haumesser | MNS Zurich | 1244 | palafitte | carte 5/25 | E | hache à ailerons supérieurs sans anneau |  | A2 | 5N1 | 7.46 | 0.99 | 0.165 | 0.32 | 0.111 | 0.26 | 0.006 | 0.064 | 0.022 | 0.014 | 90.6 | 152 mm | 448 g
315 | Zurich/Haumesser | MNS Zurich | 1254 | palafitte | carte 5/25 | E | hache à ailerons supérieurs sans anneau |  | A2 | 4P | 9.51 | 0.94 | 0.078 | 0.124 | 0.046 | 0.125 | 0 | 0.02 | 0.006 | 0.038 | 89.1 | 162 mm | 507 g
316 | Zurich/Haumesser | MNS Zurich | 1242 | palafitte | carte 5/25 | E | hache à ailerons supérieurs sans anneau |  | A2 | 4N2 | 10.01 | 1.03 | 0.133 | 0.136 | 0.2 | 0.78 | 0 | 0.28 | 0.016 | 2.99 | 84.4 | 153 mm | 508 g
317 | Zurich/Haumesser | MNS Zurich | 1243 | palafitte | carte 5/25 | E | hache à ailerons supérieurs sans anneau |  | A2 | 4N3 | 8.93 | 0.68 | 0.128 | 0.189 | 0.067 | 0.184 | 0.004 | 0.078 | 0 | 0.31 | 89.4 | 148 mm | 504 g
318 | Zurich/Haumesser | MNS Zurich | 1246 | palafitte | carte 5/25 | E | hache à ailerons supérieurs sans anneau |  | A2 | 5N1 | 10.28 | 0.51 | 0.163 | 0.31 | 0.159 | 0.23 | 0 | 0.042 | 0 | 0.2 | 88.1 | 149 mm | 301 g
319 | Zurich/Haumesser | MNS ZUrich | 1245 | palafitte | carte 5/25 | E | hache à ailerons supérieurs sans anneau |  | A2 | 5N1 | 9.45 | 0.92 | 0.154 | 0.35 | 0.119 | 0.27 | 0 | 0.048 | 0 | 0.018 | 88.7 | 152 mm | 311 g
320 | Zurich/Haumesser | MNS Zurich | 1247 | palafitte | carte 5/25 | E | hache à ailerons supérieurs sans anneau |  | A2 | 5N1 | 9.75 | 0.6 | 0.183 | 0.33 | 0.128 | 0.27 | 0 | 0.062 | 0 | 0.194 | 88.5 | 147 mm | 302 g
321 | Zurich/Haumesser | MNS Zurich | 1256 | palafitte | carte 5/25 | E | hache à ailerons supérieurs sans anneau |  | A2 | 5N1 | 8.14 | 0.8 | 0.39 | 0.58 | 0.183 | 0.52 | 0.014 | 0.21 | 0.004 | 0.21 | 89 | 148 mm | 274 g
322 | Zurich/Haumesser | MNS Zurich | 1259 | palafitte | carte 5/25 | E | hache à ailerons supérieurs sans anneau |  | A2 | 4N1 | 7.07 | 0.71 | 0.61 | 0.74 | 0.163 | 0.93 | 0.005 | 0.34 | 0.009 | 0.35 | 89.1 | 141 mm | 255 g | Rychner 1988b fig. 6; 1990a fig. 5
323 | Zurich/Haumesser | MNS Zurich | 1257 | palafitte | carte 5/25 | E | hache à ailerons supérieurs sans anneau |  | A2 | 5N1 | 7.98 | 1.04 | 0.22 | 0.4 | 0.132 | 0.35 | 0.004 | 0.073 | 0.002 | 0.013 | 89.8 | 143 mm | 248 g
324 | Zurich/Haumesser | MNS Zurich | 1260 | palafitte | carte 5/25 | E | hache à ailerons supérieurs sans anneau |  | A2 | 5N2 | 7.85 | 0.91 | 0.42 | 0.73 | 0.2 | 0.6 | 0.01 | 0.124 | 0.012 | 0.099 | 89 | 136 mm | 278 g
325 | Zurich/Haumesser | MNS Zurich | 1261 | palafitte | carte 5/25 | E | hache à ailerons supérieurs sans anneau |  | A2 | 4N1 | 8.13 | 1.02 | 0.45 | 0.65 | 0.25 | 0.72 | 0.018 | 0.24 | 0.02 | 0.145 | 88.4 | 134 mm | 276 g
326 | Zurich/Haumesser | MNS Zurich | 1229 | palafitte | carte 6/16 | E | hache à ailerons supérieurs sans anneau | type italique | A2B1 | 1N | 10.2 | 0.33 | 0.66 | 0.28 | 0.109 | 0.28 | 0.011 | 0.38 | 0.01 | 0.175 | 87.6 | 128 mm | 299 g | Speck 1992 fig. 10/2
327 | Zurich/Haumesser | MNS Zurich | 1230 | palafitte | carte 6/16 | E | hache à ailerons supérieurs sans anneau | type italique | A2B1 | 4P | 13.02 | 0.021 | 0.064 | 0.064 | 0.057 | 0.111 | 0.011 | 0.027 | 0.016 | 0.23 | 86.4 | 121 mm | 232 g | Speck 1992 fig. 10/3
328 | Zurich/Haumesser | MNS Zurich | 1231 | palafitte | carte 6/16 | E | hache à ailerons supérieurs sans anneau | type Laugen-Meulaun | A2B1 | 3N3 | 10.24 | 0.114 | 0.31 | 0.155 | 0.04 | 0.62 | 0 | 0.28 | 0.096 | 0.188 | 88 | 106 mm | 183 g | Speck 1992 fig. 8/5
329 | Zurich/Haumesser | MNS Zurich | 1280-9 | palafitte | carte 4/49 | E | couteau à soie perforée |  | DA1 | 2N | 10.24 | 0.3 | 0.28 | 0.137 | 0.044 | 0.24 | 0.016 | 0.088 | 0.011 | 0.06 | 88.6 | 150 mm | 28 g
330 | Zurich/Haumesser | MNS Zurich | 1282-5 | palafitte | carte 5/25 | E | couteau à soie droite |  | A2 | 5N2 | 7.2 | 1.35 | 0.5 | 0.75 | 0.22 | 0.68 | 0.009 | 0.167 | 0.005 | 0.167 | 88.9 | 195 mm | 58 g
331 | Zurich/Haumesser | MNS Zurich | 1282-4 | palafitte | carte 5/25 | E | couteau à soie droite |  | A2 | 4N3 | 11.56 | 0.148 | 0.113 | 0.21 | 0.083 | 0.31 | 0 | 0.103 | 0.02 | 0.47 | 87 | 227 mm | 77 g
332 | Zurich/Haumesser | MNS Zurich | 1282-6 | palafitte | carte 5/25 | E | couteau à soie droite |  | A2 | 4N1 | 10.81 | 1.79 | 0.45 | 0.59 | 0.164 | 0.74 | 0.01 | 0.21 | 0 | 0.114 | 85.1 | 192 mm | 48 g
333 | Zurich/Haumesser | MNS Zurich | 1282-7 | palafitte | carte 5/25 | E | couteau à soie droite |  | A2 | 4N1 | 8.73 | 1.83 | 0.46 | 0.71 | 0.26 | 0.66 | 0.011 | 0.14 | 0 | 0.02 | 87.2 | 190 mm | 48 g
334 | Zurich/Haumesser | MNS Zurich | 1281-7 | palafitte | carte 5/25 | E | couteau à soie droite |  | A2 | 4N1 | 8.57 | 0.39 | 0.32 | 0.56 | 0.176 | 0.58 | 0.013 | 0.129 | 0 | 0.02 | 89.2 | 165 mm | 45 g
335 | Zurich/Haumesser | MNS Zurich | 1279-8 | palafitte | carte 5/25 | E | couteau à soie droite |  | A2 | 4N2 | 8.26 | 0.49 | 0.28 | 0.39 | 0.115 | 0.76 | 0.013 | 0.31 | 0.016 | 0.37 | 89 | 152 mm | 33 g
336 | Zurich/Haumesser | MNS Zurich | 1279-9 | palafitte | carte 5/25 | E | couteau à soie droite |  | A2 | 5N1 | 9.2 | 1.17 | 0.36 | 0.62 | 0.33 | 0.49 | 0.016 | 0.139 | 0.012 | 0.058 | 87.6 | 138 mm | 37 g
337 | Zurich/Haumesser | MNS Zurich | 1191 | palafitte | carte 7/19 | E | hache à ailerons supérieurs et anneau |  | B1 | 1N | 10.66 | 0.88 | 0.32 | 0.29 | 0.097 | 0.29 | 0.016 | 0.19 | 0.021 | 0.35 | 86.9 | 186 mm | 609 g
338 | Zurich/Haumesser | MNS Zurich | 1192 | palafitte | carte 7/19 | E | hache à ailerons supérieurs et anneau |  | B1 | 4N3 | 9.69 | 0.75 | 0.22 | 0.28 | 0.1 | 0.27 | 0 | 0.088 | 0 | 0.13 | 88.5 | 179 mm | 578 g
339 | Zurich/Haumesser | MNS Zurich | 1193 | palafitte | carte 7/19 | E | hache à ailerons supérieurs et anneau |  | B1 | 6N1 | 3.13 | 1.07 | 1.29 | 1.44 | 0.66 | 0.5 | 0.069 | 0.21 | 0.013 | 0.023 | 91.6 | 175 mm | 557 g
340 | Zurich/Haumesser | MNS Zurich | 1202 | palafitte | carte 7/19 | E | hache à ailerons supérieurs et anneau |  | B1 | 4N3 | 12.31 | 0.81 | 0.165 | 0.25 | 0.078 | 0.28 | 0.011 | 0.095 | 0.02 | 0.097 | 85.9 | 181 mm | 602 g
341 | Zurich/Haumesser | MNS Zurich | 1196 | palafitte | carte 7/19 | E | hache à ailerons supérieurs et anneau |  | B1 | 6N2 | 8.56 | 1.75 | 0.182 | 0.22 | 0.071 | 0.165 | 0.019 | 0.074 | 0.024 | 0.054 | 88.9 | 169 mm | 552 g
342 | Zurich/Haumesser | MNS Zurich | 1195 | palafitte | carte 7/19 | E | hache à ailerons supérieurs et anneau |  | B1 | 5R | 5.3 | 1.21 | 0.84 | 2.02 | 0.49 | 1.73 | 0.011 | 0.176 | 0.029 | 0.181 | 88 | 161 mm | 487 g
343 | Zurich/Haumesser | MNS Zurich | 1208 | palafitte | carte 7/19 | E | hache à ailerons supérieurs et anneau |  | B1 | 5R | 4.96 | 0.59 | 0.94 | 2.29 | 0.55 | 1.51 | 0.022 | 0.131 | 0.024 | 0.1 | 88.9 | 165 mm | 492 g
344 | Zurich/Haumesser | MNS Zurich | 1235 | palafitte | carte 7/19 | E | hache à ailerons supérieurs et anneau |  | B1 | 2N | 8.23 | 0.38 | 0.43 | 0.194 | 0.109 | 0.26 | 0.045 | 0.41 | 0.026 | 0.172 | 89.7 | 165 mm | 511 g
345 | Zurich/Haumesser | MNS Zurich | 1209 | palafitte | carte 7/19 | E | hache à ailerons supérieurs et anneau |  | B1 | 6R | 5.18 | 0.29 | 1.22 | 2.46 | 0.4 | 0.64 | 0.111 | 0.37 | 0.037 | 0.107 | 89.2 | 167 mm | 537 g
346 | Zurich/Haumesser | MNS Zurich | 1236 | palafitte | carte 7/19 | E | hache à ailerons supérieurs et anneau |  | B1 | 5R | 4.02 | 0.46 | 0.88 | 4.14 | 0.6 | 1.52 | 0.022 | 0.166 | 0.034 | 0.133 | 88 | 169 mm | 419 g
347 | Zurich/Haumesser | MNS Zurich | 1203 | palafitte | carte 7/19 | E | hache à ailerons supérieurs et anneau |  | B1 | 4R | 5.14 | 0.55 | 0.97 | 1.93 | 0.44 | 2.03 | 0.014 | 0.23 | 0.026 | 0.31 | 88.4 | 138 mm | 433 g
348 | Zurich/Haumesser | MNS Zurich | 1199 | palafitte | carte 7/19 | E | hache à ailerons supérieurs et anneau |  | B1 | 6N2 | 6.7 | 1.46 | 0.27 | 0.52 | 0.141 | 0.23 | 0.015 | 0.061 | 0.013 | 0.006 | 90.6 | 164 mm | 538 g
349 | Zurich/Haumesser | MNS Zurich | 1213 | palafitte | carte 7/19 | E | hache à ailerons supérieurs et anneau |  | B1 | 5R | 3.26 | 0.46 | 1.24 | 4.09 | 0.58 | 1.53 | 0.014 | 0.069 | 0.013 | 0.01 | 88.7 | 143 mm | 280 g | Rychner 1988b fig. 6
350 | Zurich/Haumesser | MNS Zurich | 1279-9 | palafitte | carte 5/25 | E | couteau à soie droite |  | A2 | 4N2 | 6.68 | 0.39 | 0.119 | 0.24 | 0.096 | 0.77 | 0 | 0.24 | 0.016 | 0.046 | 91.4 | 202 mm | 41 g
351 | Zurich/Haumesser | MNS Zurich | 1280-2 | palafitte | carte 7/19 | E | couteau à soie droite |  | B1 | 4N3 | 7.53 | 0.31 | 0.152 | 0.35 | 0.11 | 0.4 | 0.014 | 0.2 | 0.035 | 0.34 | 90.6 | 228 mm | 52 g
352 | Zurich/Haumesser | MNS Zurich | 1279-7 | palafitte | carte 5/25 | E | couteau à soie droite |  | A2 | 4N2 | 5.7 | 0.33 | 0.182 | 0.37 | 0.137 | 0.96 | 0.008 | 0.46 | 0.024 | 0.4 | 91.4 | 168 mm | 38 g
353 | Zurich/Haumesser | MNS Zurich | 1276-6 | palafitte | carte 7/19 | E | couteau à soie droite |  | B1 | 5N2 | 9.4 | 0.63 | 0.39 | 1.06 | 0.31 | 0.92 | 0.014 | 0.134 | 0.023 | 0.05 | 87.1 | 166 mm | 39 g
354 | Zurich/Haumesser | MNS Zurich | 1277-2 | palafitte | carte 7/19 | E | couteau à soie droite |  | B1 | 5N1 | 9.49 | 0.41 | 0.197 | 0.48 | 0.155 | 0.34 | 0.003 | 0.08 | 0.019 | 0.008 | 88.8 | 216 mm | 68 g
355 | Zurich/Haumesser | MNS Zurich | 1272-7 | palafitte | carte 7/19 | E | couteau à soie droite |  | B1 | 5N3 | 6.72 | 0.58 | 0.62 | 1.78 | 0.58 | 1.31 | 0.015 | 0.119 | 0.025 | 0.042 | 88.2 | 192 mm | 44 g
356 | Zurich/Haumesser | MNS Zurich | 1277-4 | palafitte | carte 7/19 | E | couteau à soie droite |  | B1 | 5N1 | 11.12 | 0.32 | 0.108 | 0.22 | 0.079 | 0.178 | 0.011 | 0.073 | 0.017 | 0.034 | 87.8 | 183 mm | 54 g
357 | Zurich/Haumesser | MNS Zurich | 1276-4 | palafitte | carte 7/19 | E | couteau à soie droite |  | B1 | 4N2 | 8.2 | 0.68 | 0.26 | 0.42 | 0.125 | 0.44 | 0 | 0.131 | 0.012 | 0.55 | 89.2 | 201 mm | 53 g
358 | Zurich/Haumesser | MNS Zurich | 1277-6 | palafitte | carte 7/19 | E | couteau à soie droite |  | B1 | 5N1 | 9.04 | 0.78 | 0.108 | 0.22 | 0.071 | 0.163 | 0.008 | 0.084 | 0.023 | 0.072 | 89.4 | 181 mm | 47 g
359 | Zurich/Haumesser | MNS Zurich | 1277-7 | palafitte | carte 7/19 | E | couteau à soie droite |  | B1 | 5N1 | 8.81 | 0.93 | 0.36 | 0.6 | 0.134 | 0.46 | 0 | 0.122 | 0.01 | 0.044 | 88.5 | 178 mm | 45 g
360 | Zurich/Haumesser | MNS Zurich | 1272-4 | palafitte | carte 7/19 | E | couteau à soie droite et pièce cylindrique intermédiaire |  | B1 | 5R | 5.22 | 0.36 | 0.88 | 2.55 | 0.57 | 1.38 | 0.004 | 0.22 | 0.019 | 0.089 | 88.7 | 223 mm | 69 g
361 | Zurich/Haumesser | MNS Zurich | 1272-5 | palafitte | carte 7/19 | E | couteau à soie droite et pièce cylindrique intermédiaire |  | B1 | 5R | 4.39 | 0.58 | 0.73 | 2.73 | 0.57 | 1.23 | 0 | 0.09 | 0.015 | 0.027 | 89.6 | 213 mm | 69 g | Rychner 1988b fig. 6
362 | Zurich/Haumesser | MNS Zurich | 1298-2 | palafitte | carte 6/16 | E | faucille à languette perforée et ergot | type Wollishofen | A2B1 | 5N1 | 9.1 | 1.39 | 0.21 | 0.42 | 0.128 | 0.36 | 0 | 0.101 | 0.009 | 0.059 | 88.2 | 157x108 mm | 140 g | Primas 1986 N6 1244
363 | Zurich/Haumesser | MNS Zurich | 1298-1 | palafitte | carte 6/16 | E | faucille à languette perforée et ergot | type Wollishofen | A2B1 | 4N2 | 7.89 | 0.81 | 0.23 | 0.43 | 0.143 | 0.51 | 0.001 | 0.136 | 0.01 | 0.3 | 89.5 | 142x112 mm | 136 g | Primas 1986 Ne 1243
364 | Zurich/Haumesser | MNS Zurich | 1298-8 | palafitte | carte 6/16 | E | faucille à languette perforée et ergot | type Estavayer | A2B1 | 5N1 | 7.19 | 0.062 | 0.056 | 0.28 | 0.065 | 0.188 | 0 | 0.026 | 0.014 | 0.024 | 92.1 | 139x90 mm | 93 g | Primas 1986 N3 1169
365 | Zurich/Haumesser | MNS Zurich | 1298-3 | palafitte | carte 6/16 | E | faucille à languette perforée et ergot | type Wollishofen 2 | A2B1 | 5R | 0.89 | 0.64 | 2.79 | 6.29 | 0.66 | 3.14 | 0 | 0.46 | 0.02 | 0.017 | 85.1 | 128x91 mm | 125 g | Primas 1986 N/ 1251; Rychner 1990a fig. 4
366 | Zurich/Alpenquai | MNS Zurich | 25689 | palafitte | carte 7/19 | E | hache à ailerons supérieurs et anneau |  | B1 | 6N2 | 12.05 | 0.63 | 0.35 | 0.42 | 0.178 | 0.24 | 0 | 0.096 | 0.019 | 0.138 | 85.9 | 174 mm | 573 g
367 | Zurich/Alpenquai | MNS Zurich | 27229 | palafitte | carte 8/13 | E | hache à ailerons supérieurs et anneau |  | B1B2 | 6P | 9.67 | 0.42 | 0.079 | 0.129 | 0.041 | 0.08 | 0.021 | 0.07 | 0.023 | 0.044 | 89.4 | 168 mm | 577 g
368 | Zurich/Alpenquai | MNS Zurich | 25691 | palafitte | carte 7/19 | E | hache à ailerons supérieurs et anneau |  | B1 | 6N3 | 3.24 | 0.84 | 0.37 | 0.84 | 0.116 | 0.27 | 0.016 | 0.122 | 0.024 | 0.024 | 94.1 | 166 mm | 563 g
369 | Zurich/Alpenquai | MNS Zurich | 25692 | palafitte | carte 8/13 | E | hache à ailerons supérieurs et anneau |  | B1B2 | 6N2 | 5.25 | 1.9 | 0.28 | 0.52 | 0.153 | 0.23 | 0.02 | 0.081 | 0.028 | 0.096 | 91.4 | 161 mm | 560 g
370 | Zurich/Alpenquai | MNS Zurich | 27231 | palafitte | carte 8/13 | E | hache à ailerons supérieurs et anneau |  | B1B2 | 6N2 | 8.2 | 0.91 | 0.33 | 0.58 | 0.136 | 0.2 | 0.03 | 0.089 | 0.019 | 0.05 | 89.4 | 147 mm | 518 g
371 | Zurich/Alpenquai | MNS Zurich | 25690 | palafitte | carte 7/19 | E | hache à ailerons supérieurs et anneau |  | B1 | 5N1 | 10.27 | 1.4 | 0.25 | 0.5 | 0.167 | 0.41 | 0.008 | 0.104 | 0.027 | 0.049 | 86.8 | 105 mm | 186 g
372 | Zurich/Alpenquai | MNS Zurich | 25695 | palafitte | carte 9/29 | E | hache à ailerons supérieurs et anneau |  | B2 | 6N2 | 10.84 | 0.54 | 0.3 | 0.64 | 0.14 | 0.187 | 0.02 | 0.137 | 0.026 | 0.151 | 87 | 150 mm | 473 g
373 | Zurich/Alpenquai | MNS Zurich | 25696 | palafitte | carte 9/29 | E | hache à ailerons supérieurs et anneau |  | B2 | 6N3 | 5.13 | 1.13 | 0.43 | 0.77 | 0.25 | 0.27 | 0.015 | 0.115 | 0.015 | 0.036 | 91.8 | 143 mm | 421 g
374 | Zurich/Alpenquai | MNS Zurich | 25698 | palafitte | carte 9/29 | E | hache à ailerons supérieurs et anneau |  | B2 | 6N3 | 1.08 | 0.65 | 0.34 | 1.05 | 0.176 | 0.37 | 0.014 | 0.047 | 0.011 | 0.008 | 96.3 | 139 mm | 401 g
375 | Zurich/Alpenquai | MNS Zurich | 25699 | palafitte | carte 9/29 | E | hache à ailerons supérieurs et anneau |  | B2 | 5N2 | 2.82 | 1.04 | 0.38 | 0.71 | 0.115 | 0.57 | 0.014 | 0.127 | 0.015 | 0.135 | 94.1 | 129 mm | 349 g
376 | Zurich/Alpenquai | MNS Zurich | 25700 | palafitte | carte 9/29 | E | hache à ailerons supérieurs et anneau |  | B2 | 6N1 | 0.57 | 0.38 | 0.5 | 1.49 | 0.23 | 0.54 | 0.017 | 0.059 | 0.013 | 0.004 | 96.2 | 122 mm | 335 g
377 | Zurich/Alpenquai | MNS Zurich | 25694 | palafitte | carte 9/29 | E | hache à ailerons supérieurs et anneau |  | B2 | 6N2 | 5.48 | 0.73 | 0.31 | 0.5 | 0.109 | 0.24 | 0.019 | 0.103 | 0.014 | 0.136 | 92.4 | 156 mm | 484 g
378 | Zurich/Alpenquai | MNS Zurich | 25693 | palafitte | carte 9/29 | E | hache à ailerons supérieurs et anneau |  | B2 | 6N2 | 5.46 | 1.65 | 0.32 | 0.62 | 0.168 | 0.25 | 0.011 | 0.05 | 0 | 0.041 | 91.4 | 158 mm | 539 g
379 | Zurich/Alpenquai | MNS Zurich | 26028 | palafitte | carte 9/29 | E | bracelet type Balingen |  | B2 | 4N3 | 1.29 | 0.32 | 0.137 | 0.22 | 0.06 | 0.36 | 0 | 0.08 | 0.092 | 0.71 | 96.7 | 111 mm | 78 g | Paszthory 1985 N/ 1085
380 | Zurich/Alpenquai | MNS Zurich | 26026 | palafitte | carte 9/29 | E | bracelet type Balingen |  | B2 | 4N3 | 1.26 | 0.31 | 0.136 | 0.22 | 0.06 | 0.35 | 0 | 0.074 | 0.09 | 0.66 | 96.8 | 115 mm | 84 g | Paszthory 1985 N 1086
381 | Zurich/Alpenquai | MNS Zurich | 27225 | palafitte | carte 9/29 | E | faucille à languette non perforée | type Mörigen | B2 | 6N2 | 0.063 | 0.022 | 0.16 | 0.22 | 0.066 | 0.128 | 0.016 | 0.084 | 0.021 | 0.182 | 99 | 151x92 mm | 147 g | Rychner 1990a fig. 2
382 | Zurich/Alpenquai | MNS Zurich | 25667 | palafitte | carte 9/29 | E | faucille à languette non perforée | type Mörigen I | B2 | 6N3 | 1.42 | 0.56 | 0.34 | 0.76 | 0.163 | 0.31 | 0.013 | 0.131 | 0.018 | 0.108 | 96.2 | 140x97 mm | 135 g | Primas 1986 N/ 1746
383 | Zurich/Alpenquai | MNS Zurich | 25725 | palafitte | carte 9/29 | E | couteau à soie droite et pièce cylindrique intermédiaire |  | B2 | 6N3 | 7.89 | 0.82 | 0.44 | 0.68 | 0.139 | 0.33 | 0.018 | 0.2 | 0.015 | 0.087 | 89.4 | 247 mm | 114 g
384 | Zurich/Alpenquai | MNS Zurich | 27240 | palafitte | carte 9/29 | E | couteau à soie droite et pièce cylindrique intermédiaire |  | B2 | 6N2 | 8.76 | 0.28 | 0.27 | 0.32 | 0.113 | 0.22 | 0.025 | 0.129 | 0.013 | 0.05 | 89.8 | 235 mm | 102 g
385 | Zurich/Alpenquai | MNS Zurich | 27241 | palafitte | carte 9/29 | E | couteau à soie droite et pièce cylindrique intermédiaire |  | B2 | 6N3 | 3.19 | 1.07 | 0.31 | 0.81 | 0.142 | 0.26 | 0.022 | 0.072 | 0.028 | 0.134 | 94 | 229 mm | 102 g
386 | Zurich/Alpenquai | MNS Zurich | 25729 | palafitte | carte 9/29 | E | couteau à soie droite et pièce cylindrique intermédiaire |  | B2 | 6N2 | 6.76 | 1.14 | 0.3 | 0.59 | 0.144 | 0.191 | 0.018 | 0.082 | 0.019 | 0.074 | 90.7 | 220 mm | 90 g
387 | Zurich/Alpenquai | MNS Zurich | 25728 | palafitte | carte 9/29 | E | couteau à soie droite et pièce cylindrique intermédiaire |  | B2 | 6N2 | 7.33 | 1.79 | 0.26 | 0.49 | 0.142 | 0.24 | 0.019 | 0.098 | 0.021 | 0.023 | 89.6 | 220 mm | 89 g
388 | Zurich/Alpenquai | MNS Zurich | 25727 | palafitte | carte 9/29 | E | couteau à soie droite et pièce cylindrique intermédiaire |  | B2 | 6N3 | 5.97 | 1.73 | 0.36 | 0.7 | 0.191 | 0.26 | 0.012 | 0.071 | 0.016 | 0.031 | 90.7 | 224 mm | 69 g
389 | Zurich/Alpenquai | MNS Zurich | 25742 | palafitte | carte 9/29 | E | couteau à soie droite et pièce cylindrique intermédiaire |  | B2 | 6N3 | 8.73 | 0.37 | 0.32 | 0.63 | 0.25 | 0.24 | 0.017 | 0.127 | 0.023 | 0.141 | 89.2 | 220 mm | 81 g
390 | Zurich/Alpenquai | MNS Zurich | 25743 | palafitte | carte 9/29 | E | couteau à soie droite et pièce cylindrique intermédiaire |  | B2 | 1N | 11.7 | 0.74 | 0.47 | 0.26 | 0.129 | 0.171 | 0.053 | 0.188 | 0.022 | 0.072 | 86.2 | 214 mm | 76 g
391 | Zurich/Alpenquai | MNS Zurich | 25726 | palafitte | carte 9/29 | E | couteau à soie droite et pièce cylindrique intermédiaire |  | B2 | 6N2 | 6.11 | 1.18 | 0.27 | 0.54 | 0.142 | 0.28 | 0.015 | 0.104 | 0.028 | 0.014 | 91.3 | 234 mm | 84 g
392 | Zurich/Alpenquai | MNS Zurich | 27243 | palafitte | carte 9/29 | E | couteau à soie droite et pièce cylindrique intermédiaire |  | B2 | 6N2 | 5.43 | 1.6 | 0.29 | 0.63 | 0.162 | 0.31 | 0 | 0.013 | 0 | 0.038 | 91.5 | 207 mm | 72 g
393 | Zurich/Alpenquai | MNS Zurich | 25745 | palafitte | carte 9/29 | E | couteau à soie droite et pièce cylindrique intermédiaire |  | B2 | 6N1 | 11.45 | 0.88 | 0.48 | 1.42 | 0.34 | 0.5 | 0.019 | 0.104 | 0.003 | 0.009 | 84.8 | 121 mm | 50 g
394 | Zurich/Alpenquai | MNS Zurich | 1220 | palafitte | carte 9/29 | E | hache à ailerons supérieurs et anneau |  | B2 | 6N3 | 3.71 | 1.22 | 0.48 | 0.89 | 0.147 | 0.37 | 0.01 | 0.146 | 0.012 | 0.033 | 92.9 | 146 mm | 430 g
395 | Zurich/Alpenquai | MNS Zurich | 1204 | palafitte | carte 9/29 | E | hache à ailerons supérieurs et anneau |  | B2 | 6N3 | 4.39 | 1 | 0.38 | 0.91 | 0.22 | 0.27 | 0.017 | 0.097 | 0.022 | 0.058 | 92.5 | 150 mm | 394 g
396 | Zurich/Haumesser | MNS Zurich | 1214 | palafitte | carte 9/29 | E | hache à ailerons supérieurs et anneau |  | B2 | 6N3 | 4.62 | 2.1 | 0.46 | 0.89 | 0.145 | 0.38 | 0 | 0.104 | 0.006 | 0.033 | 91.2 | 132 mm | 335 g
397 | Zurich/Haumesser | MNS Zurich | 1201 | palafitte | carte 9/29 | E | hache à ailerons supérieurs et anneau |  | B2 | 6N3 | 5.9 | 1.63 | 0.47 | 0.72 | 0.26 | 0.28 | 0.012 | 0.053 | 0.004 | 0.01 | 90.6 | 154 mm | 510 g
398 | Zurich/Haumesser | MNS Zurich | 1198 | palafitte | carte 9/29 | E | hache à ailerons supérieurs et anneau |  | B2 | 6N2 | 6.84 | 0.91 | 0.34 | 0.64 | 0.123 | 0.22 | 0.01 | 0.078 | 0 | 0.014 | 90.7 | 152 mm | 474 g
399 | Zurich/Haumesser | MNS Zurich | 1205 | palafitte | carte 9/29 | E | hache à ailerons supérieurs et anneau |  | B2 | 6N3 | 8.16 | 0.48 | 0.4 | 0.68 | 0.139 | 0.29 | 0.009 | 0.128 | 0.003 | 0.07 | 89.6 | 154 mm | 518 g
400 | Zurich/Haumesser | MNS Zurich | 1197 | palafitte | carte 9/29 | E | hache à ailerons supérieurs et anneau |  | B2 | 6N3 | 7.13 | 0.63 | 0.36 | 0.76 | 0.125 | 0.27 | 0 | 0.113 | 0.005 | 0.037 | 90.5 | 147 mm | 562 g
401 | Estavayer-le-Lac | MNS Zurich | 44554 | palafitte | carte 3/50 | CO | hache à rebords | type Onnens | BM | 2N | 6.77 | 0.01 | 0.64 | 0.12 | 0.052 | 0.48 | 0 | 0.025 | 0.008 | 0.058 | 91.9 | 121 mm | 140 g | Osterwalder 1971 pl. 30/1; Rychner/Kläntschi 1989 fig. 3
402 | Nürensdorf | MNS Zurich | 29582 | trouvaille isolée | carte 3/87 | E | hache à rebords | type Cressier C | BM | 5N1 | 9.12 | 0.025 | 0.14 | 0.26 | 0.021 | 0.22 | 0 | 0.023 | 0.038 | 0.032 | 90.1 | 154 mm | 179 g | Abels 1972 N2 364
403 | Pfungen | MNS Zurich | 2336-4 | trouvaille isolée | carte 3/86 | E | hache à rebords | type Cressier B | BM | 3N1 | 10.09 | 0.021 | 0.63 | 0.11 | 0.016 | 1.76 | 0 | 0.04 | 0.026 | 0.033 | 87.3 | 161 mm | 176 g | Abels 1972 N 352
404 | Rheinau | MNS Zurich | 39416 | trouvaille isolée | carte 3/91 | E | hache à rebords | type Cressier E | BM | 1N | 7.92 | 0.023 | 0.48 | 0.41 | 0.33 | 0.3 | 0 | 0.013 | 0.015 | 0.005 | 90.5 | 150 mm | 244 g | Abels 1972 N 380
405 | Glattfelden | MNS Zurich | 30722 | trouvaille isolée | carte 3/83 | E | hache à rebords | type Grenchen D | BM | 3N3 | 4.11 | 0.01 | 0.37 | 0.052 | 0.016 | 0.52 | 0 | 0.022 | 0.022 | 0.062 | 94.8 | 202 mm | 485 g | Abels 1972 N 584
406 | Neerach | MNS Zurich | 2337-4 | trouvaille isolée | carte 3/84 | E | hache à rebords | type Neerach A | BM | 1N | 8.22 | 0.059 | 0.43 | 0.31 | 0.016 | 0.24 | 0 | 0.068 | 0.02 | 0.137 | 90.5 | 230 mm | 799 g | Abels 1972 N 386
407 | Muri | MNS Zurich | 2335-8 | trouvaille isolée | carte 3/81 | E | hache à rebords | type Boismurie D | BM | 3N2 | 9.03 | 0.24 | 0.161 | 0.139 | 0.038 | 0.36 | 0.005 | 0.034 | 0.038 | 0.107 | 89.9 | 129 mm | 181 g | Abels 1972 N 484
408 | Oberglatt | MNS Zurich | 2343-8 | trouvaille isolée | carte 3/85 | E | faucille à bouton | type Haitzen A | BM | 7N | 7.57 | 0.034 | 0.25 | 0.26 | 0.017 | 0.26 | 0.006 | 0.029 | 0.015 | 0.05 | 91.5 | 127x51 mm | 63 g | Primas 1986 N 95
409 | Estavayer-le-Lac | MNS Zurich | 44609 | palafitte | carte 3/50 | CO | faucille à bouton | type Friedberg B | BM | 3N3 | 4.09 | 0.32 | 0.64 | 0.075 | 0.018 | 0.93 | 0.002 | 0.038 | 0.019 | 0.33 | 93.5 | 110x41 mm | 39 g | Primas 1986 Nl 43
410 | Oberkulm/Birch | MNS Zurich | 16650-1 | dépôt | carte 4/43 | E | hache à ailerons médians |  | DA1 | 6P | 9.84 | 0.55 | 0.102 | 0.119 | 0.08 | 0.108 | 0.019 | 0.036 | 0.07 | 0.084 | 89 | 240 mm | 785 g | Müller Karpe 1959 pl. 162 B/3
411 | Oberkulm/Birch | MNS Zurich | 16650-2 | dépôt | carte 4/43 | E | hache à ailerons médians |  | DA1 | 4P | 9.43 | 0.35 | 0.084 | 0.093 | 0.079 | 0.103 | 0.022 | 0.036 | 0.071 | 0.2 | 89.5 | 155 mm | 245 g | Müller Karpe 1959 pl. 162 B/2
412 | Oberkulm/Birch | MNS Zurich | 16650-3 | dépôt | carte 4/43 | E | hache à ailerons médians |  | DA1 | 3N2 | 9.79 | 0.32 | 0.22 | 0.128 | 0.052 | 0.38 | 0.013 | 0.045 | 0.037 | 0.119 | 88.9 | 105 mm | 169 g | Müller Karpe 1959 pl. 162 B/1
413 | Oberkulm/Birch | MNS Zurich | 16653 | dépôt | carte 4/43 | E | ciseau |  | DA1 | 3P | 8.94 | 0.31 | 0.123 | 0.092 | 0.065 | 0.142 | 0.017 | 0.036 | 0.046 | 0.118 | 90.1 | 149 mm | 96 g | Müller Karpe 1959 pl. 162 B/6
414 | Oberkulm/Birch | MNS Zurich | 16654-3 | dépôt | carte 4/43 | E | faucille à languette perforée et ergot | type Langengeisling | DA1 | 5P | 5.86 | 0.27 | 0.072 | 0.155 | 0.084 | 0.102 | 0.016 | 0.037 | 0.064 | 0.078 | 93.3 | 165x80 mm | 88 g | Müller Karpe 1959 pl. 162 B/8; Primas 1986 NS 711
415 | Neftenbach | MNS Zurich | 3024 | probablement sépulture | carte 4/46 | E | bracelet proche du type Binzen |  | DA1 | 2N | 10.2 | 0.39 | 0.185 | 0.097 | 0.072 | 0.185 | 0.016 | 0.008 | 0.008 | 0.074 | 88.8 | 84 mm | 243 g | Beck 1980 pl. 55/6; Paszthory 1985 Np 1758
416 | Neftenbach | MNS Zurich | 3024 | probablement sépulture | carte 4/46 | E | bracelet proche du type Binzen |  | DA1 | 3P | 12.65 | 0.26 | 0.146 | 0.078 | 0.065 | 0.183 | 0.013 | 0.007 | 0 | 0.062 | 86.5 | 83 mm | 261 g | Beck 1980 pl. 55/7; Paszthory 1985 Np 1759
417 | Lausanne/Vidy | MNS Zurich | 2343-5 | trouvaille isolée | carte 4/6 | O | couteau à soie perforée |  | DA1 | 2N | 8.48 | 0.162 | 0.22 | 0.076 | 0.057 | 0.178 | 0.007 | 0.094 | 0 | 0.035 | 90.7 | 170 mm | 38 g | Rychner 1988a fig. 2
418 | Estavayer-le-Lac | MNS Zurich | 9040 | palafitte | carte 4/31 | CO | couteau à soie plate perforée |  | DA1 | 3P | 11.14 | 0.013 | 0.026 | 0.02 | 0.017 | 0.079 | 0 | 0 | 0 | 0.03 | 88.7 | 112 mm | 10 g
419 | Estavayer-le-Lac | MNS Zurich | 9034 | palafitte | carte 4/31 | CO | couteau à soie perforée |  | DA1 | 3P | 10.73 | 0.179 | 0.134 | 0.076 | 0.06 | 0.168 | 0.005 | 0.021 | 0 | 0.011 | 88.6 | 126 mm | 22 g | Rychner 1988a fig. 2
420 | Berg-am-Irchel | MNS Zurich | 2338 | habitat | carte 4/44 | E | marteau |  | DA1 | 3N2 | 6.52 | 0.099 | 0.2 | 0.077 | 0.023 | 0.4 | 0 | 0.058 | 0.013 | 0.42 | 92.2 | 171 mm | 686 g
421 | Berg-am-Irchel | MNS Zurich | 2338-3 | habitat | carte 4/44 | E | hache à ailerons médians |  | DA1 | 1P | 6.54 | 2.58 | 0.128 | 0.084 | 0.023 | 0.06 | 0.013 | 0 | 0.78 | 0.07 | 89.7 | 157 mm | 579 g
422 | Ins | MNS Zurich | 23913 | trouvaille isolée | carte 4/29 | CO | hache à ailerons médians |  | DA1 | 3P | 8.25 | 0.45 | 0.117 | 0.093 | 0.081 | 0.138 | 0.01 | 0.027 | 0.05 | 0.164 | 90.6 | 206 mm | 723 g | Rychner 1988a fig. 3
423 | Nürensdorf/Heidenburg | MNS Zurich | 23487 | trouvaille isolée | carte 4/48 | E | hache à ailerons médians |  | DA1 | 3P | 8.5 | 0.168 | 0.099 | 0.064 | 0.051 | 0.123 | 0.004 | 0.022 | 0.009 | 0.073 | 90.8 | 197 mm | 655 g
424 | Muotathal | MNS Zurich | 16346 | trouvaille isolée | carte 4/54 | E | hache à ailerons médians |  | DA1 | 3N2 | 8.48 | 0.32 | 0.175 | 0.108 | 0.067 | 0.25 | 0.009 | 0.017 | 0.017 | 0.019 | 90.5 | 170 mm | 629 g
425 | Küsnacht/Vulp | MNS Zurich | 11527 | trouvaille isolée | carte 4/52 | E | hache à ailerons médians |  | DA1 | 3P | 9.74 | 0.31 | 0.136 | 0.09 | 0.068 | 0.183 | 0.009 | 0.022 | 0.037 | 0.095 | 89.3 | 158 mm | 534 g
426 | Richterswil | MNS Zurich | 2338-1 | trouvaille isolée | carte 4/53 | E | hache à ailerons médians |  | DA1 | 2N | 6.94 | 0.45 | 0.28 | 0.126 | 0.043 | 0.27 | 0 | 0.101 | 0.008 | 0.049 | 91.7 | 178 mm | 693 g
427 | Dübendorf | MNS Zurich | 2336-5 | trouvaille isolée | carte 4/51 | E | hache à ailerons médians |  | DA1 | 3N2 | 5.99 | 0.76 | 0.197 | 0.09 | 0.062 | 0.26 | 0.002 | 0.034 | 0.048 | 0.139 | 92.4 | 165 mm | 388 g
428 | Dübendorf | MNS Zurich | 2339-2 | trouvaille isolée | carte 5/26 | E | hache à ailerons supérieurs sans anneau |  | A2 | 5N1 | 9.92 | 0.69 | 0.22 | 0.66 | 0.195 | 0.39 | 0 | 0.23 | 0.001 | 0.13 | 87.6 | 163 mm | 522 g
429 | Bertschikon/Bewangen | MNS Zurich | 2339-1 | trouvaille isolée | carte 4/47 | E | hache à ailerons supérieurs sans anneau |  | DA1 | 6P | 11.55 | 0.31 | 0.086 | 0.26 | 0.174 | 0.051 | 0.008 | 0.022 | 0.024 | 0.05 | 87.5 | 182 mm | 190 g
430 | Chabrey | MNS Zurich | 23654 | palafitte | carte 5/19 | CO | hache à ailerons supérieurs sans anneau |  | A2 | 4N1 | 8.97 | 0.39 | 0.38 | 0.6 | 0.169 | 0.56 | 0.004 | 0.24 | 0.022 | 0.43 | 88.3 | 173 mm | 657 g
431 | Chabrey | MNS Zurich | 23655 | palafitte | carte 5/19 | CO | hache à ailerons supérieurs sans anneau |  | A2 | 4N1 | 7.58 | 0.86 | 0.66 | 0.67 | 0.182 | 1.06 | 0 | 0.35 | 0.01 | 0.159 | 88.5 | 149 mm | 235 g
432 | Estavayer-le-Lac | MNS Zurich | 9027 | palafitte | carte 6/12 | CO | hache à ailerons supérieurs sans anneau | type italique | A2B1 | 4N2 | 9.17 | 0.71 | 0.29 | 0.34 | 0.109 | 1.05 | 0 | 0.36 | 0.015 | 0.111 | 87.9 | 129 mm | 461 g | Rychner 1990a fig. 7
433 | Bevaix | MNS Zurich | 1797 | palafitte | carte 7/9 | CO | hache à ailerons supérieurs et anneau |  | B1 | 4N1 | 6.65 | 0.71 | 0.57 | 0.71 | 0.189 | 0.89 | 0.004 | 0.21 | 0.014 | 0.06 | 90 | 163 mm | 603 g
434 | Bevaix | MNS Zurich | 44598 | palafitte | carte 7/9 | CO | hache à ailerons supérieurs et anneau |  | B1 | 4N1 | 8.06 | 0.84 | 0.55 | 0.75 | 0.187 | 0.86 | 0.001 | 0.24 | 0.012 | 0.114 | 88.4 | 189 mm | 689 g | Rychner 1988a fig. 3
435 | Sirnach/Im Torfried | MNS Zurich | 44660 | trouvaille isolée | carte 3/97 | E | hache à rebords | type Grenchen D | BM | 3N2 | 9.91 | 0.011 | 0.196 | 0.121 | 0.016 | 0.34 | 0 | 0.011 | 0.012 | 0.194 | 89.2 | 197 mm | 571 g | Abels 1972 Nt 585; Osterwalder 1971 pl. 32/2; Rychner/Kläntschi 1989 fig. 2
436 | Stallikon/Uetliberg | MNS Zurich | 25605 | habitat | carte 4/50 | E | hache à ailerons médians |  | DA1 | 4P | 8.68 | 0.32 | 0.092 | 0.095 | 0.074 | 0.136 | 0.002 | 0.011 | 0.027 | 0.098 | 90.5 | 192 mm | 662 g
437 | Sion | MNS Zurich | 2259 | trouvaille isolée | carte 3/17 | O | hache à rebords | type Cressier C | BM | 4N3 | 8.32 | 0.068 | 0.21 | 0.22 | 0.017 | 0.25 | 0 | 0.014 | 0 | 0.158 | 90.8 | 146 mm | 191 g | Rychner/Kläntschi 1989 fig. 3
438 | Sutz-Lattrigen | MNS Zurich | 9006 | palafitte | carte 3/44 | CO | hache à rebords | type Mägerkingen B | BM | 3N3 | 6.66 | 0.054 | 0.37 | 0.125 | 0.028 | 0.58 | 0 | 0.022 | 0.019 | 0.076 | 92.1 | 192 mm | 241 g | Abels 1972 N 415; Rychner 1988a fig. 2
439 | Sutz-Lattrigen | MNS Zurich | 23905 | palafitte | carte 5/15 | CO | hache à ailerons supérieurs sans anneau |  | A2 | 4N2 | 9.11 | 0.199 | 0.34 | 0.34 | 0.088 | 0.53 | 0 | 0.46 | 0.033 | 0.76 | 88.2 | 107 mm | 207 g
440 | Sutz-Lattrigen | MNS Zurich | 23906 | palafitte | carte 8/10 | CO | herminette à ailerons |  | B1B2 | 5P | 11.37 | 1.11 | 0.071 | 0.147 | 0.06 | 0.131 | 0 | 0.025 | 0.006 | 0.2 | 86.9 | 129 mm | 231 g
441 | Sutz-Lattrigen | MNS Zurich | 23907 | palafitte | carte 6/10 | CO | hache à douille à constriction médiane |  | A2B1 | 5P | 10.29 | 2.07 | 0.036 | 0.071 | 0.034 | 0.04 | 0 | 0.002 | 0.007 | 0.005 | 87.5 | 112 mm | 217 g
442 | Sutz-Lattrigen | MNS Zurich | 23910 | palafitte | carte 8/10 | CO | faucille à languette perforée sans ergot | type Corcelettes | B1B2 | 3N1 | 7.37 | 0.81 | 0.83 | 0.56 | 0.169 | 1.45 | 0.002 | 0.5 | 0.023 | 0.48 | 87.8 | 140x88 mm | 95 g | Primas 1986 N 1388
443 | Sursee | MNS Zurich | 2340-3 | palafitte | carte 9/28 | E | hache à ailerons supérieurs et anneau |  | B2 | 5N1 | 3.76 | 0.92 | 0.29 | 0.6 | 0.162 | 0.35 | 0 | 0.046 | 0.01 | 0.012 | 93.9 | 152 mm | 477 g
444 | Thielle-Wavre | MNS Zurich | 9023 | trouvaille isolée | carte 3/34 | CO | hache à rebords | type Grenchen A | BM | 2P | 6.77 | 0.074 | 0.197 | 0.048 | 0.189 | 0.119 | 0 | 0.027 | 0.018 | 0.36 | 92.2 | 210 mm | 552 g | Abels 1972 Nu 573; Rychner 1988a fig. 2
445 | Thalheim/Brandbühl | MNS Zurich | 3014-4 | sépulture | carte 4/45 | E | bracelet type Pfullingen |  | DA1 | 4P | 9.33 | 0.55 | 0.088 | 0.096 | 0.115 | 0.124 | 0.003 | 0.029 | 0.107 | 0.34 | 89.2 | 77 mm | 172 g | Beck 1980 pl. 14/2; Paszthory 1985 Np 358
446 | Thalheim/Brandbühl | MNS Zurich | 3014-5 | sépulture | carte 4/45 | E | bracelet type Pfullingen |  | DA1 | 3N2 | 8.8 | 0.36 | 0.131 | 0.107 | 0.073 | 0.22 | 0.006 | 0.035 | 0.05 | 0.38 | 89.9 | 74 mm | 173 g | Beck 1980 pl. 14/2; Paszthory 1985 Na 359
447 | Vallamand | MNS Zurich | 17851 | palafitte | carte 5/18 | CO | hache à ailerons supérieurs sans anneau |  | A2 | 4N1 | 8.41 | 0.25 | 0.44 | 0.53 | 0.126 | 0.56 | 0.002 | 0.33 | 0.043 | 0.36 | 89 | 156 mm | 566 g
448 | Vallamand | MNS Zurich | 17852 | palafitte | carte 7/14 | CO | hache à ailerons supérieurs et anneau |  | B1 | 6N1 | 5.47 | 0.62 | 0.97 | 1.47 | 0.395 | 0.96 | 0.002 | 0.062 | 0.031 | 0.008 | 90 | 163 mm | 613 g
449 | Vully-le-Bas/Sugiez | MNS Zurich | 23204 | palafitte | carte 5/16 | CO | hache à ailerons supérieurs sans anneau |  | A2 | 3N1 | 9.23 | 0.37 | 0.58 | 0.48 | 0.137 | 1.14 | 0.004 | 0.53 | 0.03 | 0.57 | 87 | 114 mm | 202 g | Rychner 1988a fig. 3
450 | Vully-le-Bas/Sugiez | MNS Zurich | 17829 | palafitte | carte 5/16 | CO | couteau à soie droite |  | A2 | 3N1 | 6.02 | 0.25 | 0.98 | 0.6 | 0.123 | 1.82 | 0.009 | 0.82 | 0.025 | 0.58 | 88.8 | 133 mm | 20 g | Rychner 1988a fig. 3
451 | Vully-le-Bas/Sugiez | MNS Zurich | 17831 | palafitte | carte 5/16 | CO | couteau à soie repliée |  | A2 | 4N1 | 7.95 | 0.73 | 0.48 | 0.53 | 0.199 | 0.78 | 0.004 | 0.23 | 0.02 | 0.062 | 89 | 198 mm | 35 g | Rychner 1988a fig. 3
452 | Vully-le-Bas/Sugiez | MNS Zurich | 17832 | palafitte | carte 5/16 | CO | couteau à soie repliée |  | A2 | 6N3 | 7.37 | 1.84 | 0.65 | 0.83 | 0.256 | 0.71 | 0.017 | 0.181 | 0.026 | 0.048 | 88.1 | 224 mm | 42 g
453 | Vully-le-Bas/Sugiez | MNS Zurich | 23206 | palafitte | carte 5/16 | CO | couteau à soie repliée |  | A2 | 4N4 | 8.83 | 1.16 | 0.72 | 0.85 | 0.174 | 0.96 | 0 | 0.52 | 0.027 | 2.14 | 84.6 | 140 mm | 27 g
454 | Vully-le-Bas/Sugiez | MNS Zurich | 23205 | palafitte | carte 6/11 | CO | faucille à languette perforée et ergot | type Estavayer | A2B1 | 4N1 | 9.71 | 0.9 | 0.37 | 0.52 | 0.188 | 0.59 | 0.005 | 0.199 | 0.027 | 0.085 | 87.4 | 141x85 mm | 70 g | Rychner 1988a fig. 3
455 | Vully-le-Bas/Sugiez | MNS Zurich | 17826 | palafitte | carte 9/24 | CO | faucille à languette non perforée | type Mörigen | B2 | 5N1 | 4.78 | 1.17 | 0.26 | 0.4 | 0.124 | 0.29 | 0.004 | 0.058 | 0.022 | 0.002 | 92.9 | 131x85 mm | 134 g
456 | Vully-le-Bas/Sugiez | MNS Zurich | 17830 | palafitte | carte 8/11 | CO | couteau à soie repliée |  | B1B2 | 6N2 | 5.6 | 0.93 | 0.36 | 0.5 | 0.173 | 0.35 | 0.012 | 0.084 | 0.024 | 0.009 | 92 | 153 mm | 43 g
457 | Lac de Walenstadt/Rive sud | MNS Zurich | 2338-2 | trouvaille isolée | carte 4/55 | E | hache à ailerons médians |  | DA1 | 1P | 9.13 | 0.3 | 0.135 | 0.074 | 0.086 | 0.076 | 0.015 | 0.024 | 0.028 | 0.043 | 90.1
458 | Wetzikon | MNS Zurich | 2336-3 | trouvaille isolée | carte 3/90 | E | hache à rebords | type Cressier C | BM | 2P | 8.62 | 0.024 | 0.111 | 0.035 | 0.016 | 0.074 | 0 | 0.025 | 0.017 | 0.022 | 91.1 | 166 mm | 264 g | Abels 1972 Nu 372; Osterwalder 1971 pl. 26/3; Rychner/Kläntschi 1989 fig. 3
459 | Wetzikon | MNS Zurich | 2337-3 | trouvaille isolée | carte 3/90 | E | hache à rebords | proche du type Grenchen | BM | 3N2 | 11.05 | 0.011 | 0.054 | 0.015 | 0.016 | 0.4 | 0 | 0.038 | 0.026 | 0.041 | 88.4 | 193 mm | 724 g | Abels 1972 N 623; Osterwalder 1971 pl. 34/1; Rychner/Kläntschi 1989 fig. 2
460 | Winterthur/Wülflingen | MNS Zurich | 2339-3 | trouvaille isolée | carte 9/30 | E | hache à ailerons supérieurs et anneau |  | B2 | 6N3 | 7.91 | 1.25 | 0.45 | 0.7 | 0.143 | 0.35 | 0.018 | 0.136 | 0.023 | 0.022 | 89 | 154 mm | 519 g
461 | Zurich/Hard | MNS Zurich | 14819 | trouvaille isolée | carte 3/88 | E | hache à rebords | type Cressier C | BM | 2P | 9.13 | 0.061 | 0.126 | 0.036 | 0.017 | 0.089 | 0 | 0.034 | 0.024 | 0.034 | 90.5 | 161 mm | 227 g | Abels 1972 Nm 373; Osterwalder 1971 pl. 29/8; Rychner/Kläntschi 1989 fig. 3; 1990a fig. 11
462 | Zurich/Albishof | MNS Zurich | 2301-9 | trouvaille isolée | carte 4/49 | E | hache à ailerons médians |  | DA1 | 3P | 10.36 | 0.22 | 0.119 | 0.082 | 0.073 | 0.136 | 0.012 | 0.038 | 0.035 | 0.051 | 88.9 | 139 mm | 263 g
463 | Zurich/Letten | MNS Zurich | 2265-5 | trouvaille isolée | carte 3/88 | E | faucille à bouton | type Vouvry | BM | 2N | 7.07 | 0.02 | 0.45 | 0.153 | 0.017 | 0.22 | 0 | 0.054 | 0.024 | 0.25 | 91.8 | 145x45 mm | 67 g | Primas 1986 N/ 64
464 | Zurich/Letten | MNS Zurich | 2265-5 | trouvaille isolée | carte 3/88 | E | faucille à bouton | type Vouvry | BM | 3N3 | 8.43 | 0.084 | 0.21 | 0.117 | 0.016 | 0.68 | 0 | 0.045 | 0.084 | 0.29 | 90.1 | 131x45 mm | 60 g | Primas 1986 N 63
465 | Zurich/Letten | MNS Zurich | 2257 | trouvaille isolée | carte 4/49 | E | hache à ailerons médians |  | DA1 | 3N2 | 4.72 | 0.21 | 0.142 | 0.107 | 0.043 | 0.35 | 0 | 0.041 | 0.058 | 0.39 | 94 | 173 mm | 303 g
466 | Zurich/Letten | MNS Zurich | 2258 | trouvaille isolée | carte 4/49 | E | hache à ailerons médians |  | DA1 | 5P | 8.56 | 0.36 | 0.06 | 0.21 | 0.075 | 0.082 | 0 | 0.047 | 0.098 | 0.28 | 90.2 | 150 mm | 269 g
467 | Zurich/Letten | MNS Zurich | 2261 | trouvaille isolée | carte 3/88 | E | hache à rebords | type Cressier C | BM | 3N2 | 6.54 | 1.07 | 0.144 | 0.093 | 0.016 | 0.32 | 0 | 0.026 | 0.015 | 0.077 | 91.7 | 220 mm | 355 g | Abels 1972 Ne 374 C; Osterwalder 1971 pl. 29/9; Rychner/Kläntschi 1989 fig. 3
468 | Zurich/Limmat-Wolfbach | MNS Zurich | 2250-2 | trouvaille isolée | carte 3/88 | E | hache à rebords | type Grenchen D | BM | 2N | 5.01 | 0.028 | 0.7 | 0.106 | 0.049 | 0.69 | 0 | 0.034 | 0.02 | 0.081 | 93.3 | 179 mm | 408 g | Abels 1972 Na 587; Osterwalder 1971 pl. 32/3; Rychner/Kläntschi 1989 fig. 2
469 | Zurich/Rathaus | MNS Zurich | 2244 | trouvaille isolée | carte 3/88 | E | hache à rebords | type Neerach A | BM | 3N2 | 4.85 | 0.016 | 0.23 | 0.135 | 0.016 | 0.48 | 0 | 0.03 | 0.014 | 0.074 | 94.2 | 234 mm | 820 g | Abels 1972 Nl 387
470 | Zurich/Rathaus | MNS Zurich | 2245 | trouvaille isolée | carte 4/49 | E | hache à ailerons médians naissants |  | DA1 | 5N1 | 9.49 | 0.023 | 0.21 | 0.44 | 0.046 | 0.32 | 0 | 0.049 | 0.021 | 0.026 | 89.4 | 200 mm | 648 g
471 | Zurich/Wipkingen | MNS Zurich | 2302-13 | trouvaille isolée | carte 3/88 | E | hache à rebords | type Nehren C | BM | 2P | 5.99 | 0.026 | 0.169 | 0.036 | 0.015 | 0.144 | 0.002 | 0.048 | 0.019 | 0.29 | 93.3 | 177 mm | 241 g | Abels 1972 N/ 465; Osterwalder 1971 pl. 28/6; Rychner/Kläntschi 1989 fig. 2
472 | Zurich/Wipkingen | MNS Zurich | 2302-15 | trouvaille isolée | carte 4/49 | E | hache à ailerons médians |  | DA1 | 3P | 9.46 | 0.91 | 0.122 | 0.078 | 0.084 | 0.141 | 0.017 | 0.031 | 0.077 | 0.137 | 89 | 163 mm | 672 g
473 | Hauterive/Champréveyres, 1983-86 | MCA Neuchâtel | Hr. 3081 | palafitte | carte 5/14 | CO | hache à ailerons supérieurs sans anneau |  | A2 | 4N2 | 9.34 | 1.18 | 0.25 | 0.43 | 0.148 | 0.41 | 0.015 | 0.121 | 0.046 | 0.054 | 88 | 181 mm | 659 g | Rychner Faraggi 1993 pl.24/1
474 | Hauterive/Champréveyres, 1983-86, couche 3, zone arrière | MCA Neuchâtel | Hr. 3076 | palafitte | carte 5/14 | CO | hache à ailerons supérieurs sans anneau |  | A2 | 4N1 | 7.2 | 0.69 | 0.58 | 0.67 | 0.163 | 0.92 | 0.005 | 0.43 | 0.016 | 0.4 | 88.9 | 154 mm | 531 g | Rychner 1988b fig. 5; Rychner Faraggi 1993 pl. 24/5
475 | Hauterive/Champréveyres, 1983-86 | MCA Neuchâtel | Hr. 16753 | palafitte | carte 5/14 | CO | hache à ailerons supérieurs sans anneau |  | A2 | 4N1 | 7.62 | 0.9 | 0.53 | 0.79 | 0.19 | 0.76 | 0.011 | 0.23 | 0.018 | 0.118 | 88.8 | 138 mm | 251 g | Rychner Faraggi 1993 pl. 25/4
476 | Hauterive/Champréveyres, 1983-86 | MCA Neuchâtel | Hr. 3085 | palafitte | carte 9/19 | CO | hache à ailerons supérieurs et anneau |  | B2 | 6N2 | 5.98 | 1.03 | 0.33 | 0.47 | 0.173 | 0.29 | 0.004 | 0.071 | 0.006 | 0.006 | 91.7 | 146 mm | 463 g | Rychner Faraggi 1993 pl. 26/2
477 | Hauterive/Champréveyres, 1983-86 | MCA Neuchâtel | Hr. 3049 | palafitte | carte 6/9 | CO | faucille à languette perforée et ergot |  | A2B1 | 3N1 | 6.82 | 0.56 | 0.88 | 0.59 | 0.159 | 1.49 | 0.003 | 0.52 | 0.013 | 0.35 | 88.6 | 135x95 mm | 106 g | Rychner Faraggi 1993 pl. 28/2
478 | Hauterive/Champréveyres, 1983-86, couche 3, zone arrière | MCA Neuchâtel | Hr. 16800 | palafitte | carte 5/14 | CO | couteau à soie droite |  | A2 | 4N1 | 8.03 | 1.12 | 0.48 | 0.76 | 0.195 | 0.7 | 0.002 | 0.24 | 0.015 | 0.2 | 88.3 | 179 mm | 44 g | Rychner Faraggi 1993 pl. 31/2
479 | Hauterive/Champréveyres, 1983-86 | MCA Neuchâtel | Hr. 3051 | palafitte | carte 5/14 | CO | couteau à soie droite |  | A2 | 4N2 | 7.34 | 0.57 | 0.29 | 0.51 | 0.136 | 0.71 | 0.004 | 0.172 | 0.022 | 0.057 | 90.2 | 173 mm | 38 g | Rychner 1988a fig. 3; Rychner Faraggi 1993 pl. 31/8
480 | Hauterive/Champréveyres, 1983-86 | MCA Neuchâtel | Hr. 3092 | palafitte | carte 5/14 | CO | couteau à soie droite |  | A2 | 3N1 | 7.43 | 0.47 | 0.84 | 0.61 | 0.162 | 1.35 | 0.013 | 0.49 | 0.024 | 0.32 | 88.3 | 172 mm | 52 g | Rychner Faraggi 1993 pl. 32/8
481 | Hauterive/Champréveyres, 1983-86, couche 3, zone arrière | MCA Neuchâtel | Hr. 3077 | palafitte | carte 5/14 | CO | couteau à soie droite |  | A2 | 4N1 | 8.19 | 0.4 | 0.44 | 0.57 | 0.145 | 0.74 | 0 | 0.27 | 0.039 | 0.26 | 89 | 189 mm | 40 g | Rychner 1988a fig. 3; Rychner Faraggi 1993 pl. 32/10
482 | Hauterive/Champréveyres, 1983-86 | MCA Neuchâtel | Hr. 16782 | palafitte | carte 7/13 | CO | couteau à soie droite et pièce cylindrique intermédiaire |  | B1 | 5N3 | 5.43 | 0.66 | 0.5 | 1.89 | 0.431 | 0.82 | 0.003 | 0.075 | 0.014 | 0.011 | 90.2 | 197 mm | 82 g | Rychner Faraggi 1993 pl. 33/4
483 | Douvaine | MAH Genève | Anc. 84 | dépôt | carte 3/2 | O | faucille à bouton |  | BM | 3N2 | 8.28 | 0.24 | 0.185 | 0.12 | 0.054 | 0.37 | 0.002 | 0.034 | 0.028 | 0.169 | 90.5 | 90 mm | 58 g | Rychner/Kläntschi 1989 fig. 3
484 | Douvaine | MAH Genève | Anc. 84 | dépôt | carte 3/2 | O | faucille à bouton | type Beilngries | BM | 3N2 | 13.19 | 0.159 | 0.24 | 0.057 | 0.03 | 0.3 | 0 | 0.119 | 0.01 | 0.068 | 85.8 | 82x29 mm | 27 g | Primas 1986 N8 87
485 | Douvaine | MAH Genève | Anc. 84 | dépôt | carte 3/2 | O | faucille à bouton |  | BM | 3N2 | 5.22 | 0.27 | 0.171 | 0.095 | 0.072 | 0.196 | 0.006 | 0.034 | 0.036 | 0.108 | 93.8 | 91 mm | 50 g | Rychner/Kläntschi 1989 fig. 3
486 | Douvaine | MAH Genève | Anc. 87 | dépôt | carte 3/2 | O | faucille à bouton | type Friedberg B | BM | 3P | 9.64 | 0.137 | 0.157 | 0.031 | 0.016 | 0.2 | 0 | 0.155 | 0.007 | 0.81 | 88.9 | 94x33 mm | 34 g | Primas 1986 N 41
487 | Douvaine | MAH Genève | Anc. 87 | dépôt | carte 3/2 | O | fragment de lingot plano-convexe |  | BM | 1P | 2.62 | 0.82 | 0.25 | 0.054 | 0.109 | 0.031 | 0 | 0.035 | 0.042 | 0.157 | 95.9 | 35 mm | 84 g | Rychner/Kläntschi 1989 fig. 3
488 | Douvaine | MAH Genève | Anc. 87 | dépôt | carte 3/2 | O | fragment de lingot plano-convexe |  | BM | 2N | 0.016 | 0.009 | 0.91 | 0.02 | 0.026 | 0.192 | 0 | 0.045 | 0.011 | 0.23 | 98.6 | 60 mm | 149 g
489 | Douvaine | MAH genève | Anc. 87 | dépôt | carte 3/2 | O | fragment de lingot plano-convexe |  | BM | 3R | 0.021 | 0.012 | 1.54 | 0.067 | 0.016 | 2.84 | 0 | 0.059 | 0.021 | 1.69 | 93.8 | 73 mm | 357 g | Rychner/Kläntschi 1989 fig. 3
490 | Douvaine | MAH Genève | Anc. 87 | dépôt | carte 3/2 | O | fragment de lingot plano-convexe |  | BM | 3N3 | 4.39 | 0.059 | 0.3 | 0.076 | 0.026 | 0.56 | 0 | 0.049 | 0.013 | 0.115 | 94.5 | 52 mm | 63 g | Rychner/Kläntschi 1989 fig. 3
491 | Douvaine | MAH genève | Anc. 88 | dépôt | carte 3/2 | O | lame d'épée |  | BM | 3N2 | 9.35 | 0.019 | 0.172 | 0.062 | 0.017 | 0.24 | 0 | 0.09 | 0.013 | 0.127 | 90 | 36 mm | 21 g | Rychner/Kläntschi 1989 fig. 3
492 | Douvaine | MAH genève | Anc. 88 | dépôt | carte 3/2 | O | lame d'épée |  | BM | 2P | 9.69 | 0.018 | 0.109 | 0.061 | 0.017 | 0.118 | 0 | 0.088 | 0.011 | 0.055 | 89.9 | 47 mm | 30 g | Rychner/Kläntschi 1989 fig. 3
493 | Douvaine | MAH Genève | B 6070 | dépôt | carte 3/2 | O | hache à rebords |  | BM | 3P | 12.65 | 0.02 | 0.129 | 0.027 | 0.017 | 0.174 | 0 | 0.147 | 0.008 | 0.21 | 86.7 | 158 mm | 355 g | Rychner/Kläntschi 1989 fig. 2
494 | Douvaine | MAH genève | B 6069 | dépôt | carte 3/2 | O | hache à talon |  | BM | 2N | 10.69 | 0.95 | 0.57 | 0.115 | 0.035 | 0.33 | 0 | 0.034 | 0.007 | 0.037 | 87.3 | 126 mm | 366 g | Rychner/Kläntschi 1989 fig. 3
495 | Chens-sur-Léman/Les Tougues | MAH Genève | 2224 | palafitte | carte 5/4 | O | hache à ailerons supérieurs sans anneau |  | A2 | 3N3 | 7.02 | 1.8 | 0.57 | 0.157 | 0.151 | 0.86 | 0 | 0.33 | 0.022 | 0.31 | 88.8 | 160 mm | 667 g
496 | Chens-sur-Léman/Les Tougues | MAH Genève | B 2153 | palafitte | carte 5/4 | O | hache à ailerons supérieurs sans anneau |  | A2 | 6N3 | 7.47 | 0.4 | 0.42 | 0.75 | 0.242 | 0.4 | 0.009 | 0.153 | 0.046 | 0.21 | 89.9 | 167 mm | 477 g
497 | Chens-sur-Léman/Les Tougues | MAH Genève | B 157 | palafitte | carte 5/4 | O | hache à ailerons supérieurs sans anneau |  | A2 | 4N1 | 7.79 | 2.26 | 0.59 | 0.7 | 0.236 | 0.71 | 0.011 | 0.2 | 0.028 | 0.077 | 87.4 | 168 mm | 652 g | Rychner 1990a fig. 5
498 | Chens-sur-Léman/Les Tougues | MAH Genève | 2225 | palafitte | carte 9/3 | O | hache à ailerons supérieurs et anneau |  | B2 | 6N3 | 5.35 | 2.68 | 0.32 | 0.6 | 0.255 | 0.31 | 0.011 | 0.066 | 0.015 | 0.004 | 90.4 | 148 mm | 438 g
499 | Chens-sur-Léman/Les Tougues | MAH Genève | B 2154 | palafitte | carte 9/3 | O | hache à ailerons supérieurs et anneau |  | B2 | 6N2 | 7.69 | 1.18 | 0.28 | 0.38 | 0.149 | 0.25 | 0.008 | 0.067 | 0.012 | 0.015 | 90 | 130 mm | 293 g
500 | Chens-sur-Léman/Les Tougues | MAH genève | B 2797 | palafitte | carte 9/3 | O | hache à ailerons supérieurs et anneau |  | B2 | 5N1 | 7.41 | 2.48 | 0.22 | 0.49 | 0.228 | 0.27 | 0.008 | 0.04 | 0.009 | 0.009 | 88.9 | 133 mm | 289 g
501 | Chens-sur-Léman/Les Tougues | MAH Genève | B 3194 | palafitte | carte 9/3 | O | hache à ailerons supérieurs et anneau |  | B2 | 6N3 | 4.76 | 2.35 | 0.44 | 1.19 | 0.42 | 0.47 | 0.008 | 0.034 | 0.023 | 0.006 | 90.3 | 106 mm | 299 g
502 | Chens-sur-Léman/Les Tougues | MAH genève | B 3199 | palafitte | carte 9/3 | O | herminette à douille à lame biseautée | type Frouard | B2 | 6N3 | 5.56 | 2.88 | 0.41 | 0.71 | 0.25 | 0.33 | 0.006 | 0.11 | 0 | 0.071 | 89.7 | 95 mm | 118 g
503 | Nernier | MAH Genève | B 2089 | palafitte | carte 9/4 | O | hache à ailerons supérieurs et anneau |  | B2 | 6N2 | 8.4 | 2.89 | 0.24 | 0.42 | 0.141 | 0.152 | 0.007 | 0.036 | 0.021 | 0.054 | 87.6 | 148 mm | 468 g
504 | Nernier | MAH Genève | B 2084 | palafitte | carte 9/4 | O | hache à ailerons supérieurs et anneau |  | B2 | 6N2 | 7.13 | 1.59 | 0.18 | 0.33 | 0.127 | 0.176 | 0.004 | 0.035 | 0.008 | 0.023 | 90.4 | 125 mm | 232 g
505 | Nernier | MAH Genève | B 2003 | palafitte | carte 9/4 | O | hache à ailerons supérieurs et anneau |  | B2 | 5N1 | 4.84 | 1.37 | 0.14 | 0.26 | 0.117 | 0.166 | 0.005 | 0.019 | 0 | 0.004 | 93.1 | 131 mm | 253 g
506 | Nernier | MAH Genève | B 2336 | palafitte | carte 9/4 | O | hache à ailerons supérieurs et anneau |  | B2 | 6N2 | 6.41 | 1.31 | 0.22 | 0.41 | 0.129 | 0.181 | 0.001 | 0.031 | 0 | 0.007 | 91.3 | 133 mm | 307 g
507 | Nernier | MAH Genève | B 2016 | palafitte | carte 9/4 | O | hache à ailerons supérieurs et anneau |  | B2 | 6N3 | 7.1 | 1.15 | 0.39 | 0.64 | 0.21 | 0.34 | 0.012 | 0.1 | 0.003 | 0.008 | 90 | 132 mm | 269 g
508 | Nernier | MAH Genève | B 2085 | palafitte | carte 9/4 | O | hache à ailerons supérieurs et anneau |  | B2 | 6N3 | 3.32 | 0.87 | 0.71 | 0.91 | 0.28 | 0.6 | 0.009 | 0.043 | 0 | 0.008 | 93.3 | 131 mm | 320 g
509 | Anières | MAH Genève | B 1837 | palafitte | carte 5/3 | O | hache à ailerons supérieurs sans anneau |  | A2 | 4N2 | 5.88 | 0.83 | 0.26 | 0.38 | 0.09 | 0.6 | 0.003 | 0.21 | 0.023 | 0.35 | 91.4 | 144 mm | 468 g
510 | Anières | MAH Genève | B 4704 | palafitte | carte 5/3 | O | hache à ailerons supérieurs sans anneau |  | A2 | 4N1 | 6.96 | 0.91 | 0.65 | 0.66 | 0.198 | 1.03 | 0.004 | 0.26 | 0.016 | 0.097 | 89.2 | 163 mm | 637 g
511 | Anières | MAH Genève | B 1836 | palafitte | carte 5/3 | O | hache à ailerons supérieurs sans anneau |  | A2 | 4N1 | 6.47 | 0.67 | 0.62 | 0.59 | 0.165 | 1.05 | 0.004 | 0.28 | 0.014 | 0.11 | 90 | 158 mm | 522 g
512 | Anières | MAH Genève | B 1835 | palafitte | carte 10/2 | O | hache à douille carrée |  | ?? | 1N | 10.74 | 3.2 | 0.48 | 0.52 | 0.168 | 0.38 | 0.012 | 0.112 | 0.015 | 0.098 | 84.3 | 84 mm | 142 g
513 | Genève/Lit du Rhône | MAH Genève | B 5090 | dépôt | carte 4/2 | O | hache à ailerons naissants | type Ollon | DA1 | 1P | 9.28 | 0.179 | 0.26 | 0.063 | 0.044 | 0.054 | 0.009 | 0.023 | 0.019 | 0.077 | 90 | 143 mm | 527 g
514 | Versoix | MAH Genève | 2223 | palafitte | carte 5/2 | O | hache à ailerons supérieurs sans anneau |  | A2 | 4N4 | 6.46 | 0.96 | 0.85 | 0.85 | 0.25 | 1.12 | 0.005 | 0.44 | 0.046 | 0.73 | 88.3 | 160 mm | 528 g
515 | Versoix | MAH Genève | B 1713 | palafitte | carte 5/2 | O | hache à ailerons supérieurs sans anneau |  | A2 | 5P | 9.43 | 1.91 | 0.057 | 0.103 | 0.042 | 0.085 | 0 | 0.011 | 0.002 | 0.037 | 88.3 | 123 mm | 388 g
516 | Versoix | MAH Genève | B 399 | palafitte | carte 7/2 | O | hache à ailerons supérieurs et anneau |  | B1 | 5N1 | 7.89 | 1.95 | 0.134 | 0.35 | 0.121 | 0.31 | 0 | 0.031 | 0.006 | 0.038 | 89.3 | 169 mm | 649 g
517 | Nyon | MAH genève | B 2414 | palafitte | carte 5/5 | O | hache à ailerons supérieurs sans anneau |  | A2 | 5N1 | 8.04 | 0.36 | 0.26 | 0.54 | 0.173 | 0.3 | 0.005 | 0.161 | 0.015 | 0.133 | 90 | 149 mm | 512 g
518 | Nyon | MAH Genève | B 2415 | palafitte | carte 5/5 | O | hache à ailerons supérieurs sans anneau |  | A2 | 4N4 | 7.27 | 1.35 | 0.81 | 1.02 | 0.24 | 0.94 | 0.013 | 0.3 | 0.009 | 0.197 | 87.9 | 159 mm | 514 g
519 | Nyon | MAH Genève | B 1454 | palafitte | carte 5/5 | O | hache à ailerons supérieurs sans anneau |  | A2 | 4N1 | 7.34 | 0.96 | 0.71 | 0.74 | 0.2 | 1.01 | 0.012 | 0.29 | 0.021 | 0.11 | 88.6 | 167 mm | 561 g
520 | Nyon | MAH Genève | B 1453 | palafitte | carte 5/5 | O | hache à ailerons supérieurs sans anneau |  | A2 | 4N1 | 6.68 | 0.56 | 0.66 | 0.63 | 0.187 | 0.94 | 0.008 | 0.28 | 0.019 | 0.2 | 89.8 | 134 mm | 227 g
521 | Nyon | MAH Genève | B 2413 | palafitte | carte 7/3 | O | hache à ailerons supérieurs et anneau |  | B1 | 5N1 | 7.66 | 4.06 | 0.131 | 0.26 | 0.1 | 0.2 | 0 | 0.049 | 0.024 | 0.01 | 87.5 | 165 mm | 678 g
522 | Nyon | MAH Genève | B 2412 | palafitte | carte 9/2 | O | hache à ailerons supérieurs et anneau |  | B2 | 6N2 | 7.84 | 0.99 | 0.23 | 0.29 | 0.123 | 0.2 | 0.003 | 0.067 | 0.02 | 0.009 | 90.2 | 139 mm | 388 g
523 | Vouvry | MAH Genève | 2517 | dépôt | carte 3/10 | O | hache à rebords | type Cressier B | BM | 3N2 | 10.73 | 0.049 | 0.25 | 0.071 | 0.008 | 0.4 | 0 | 0.033 | 0.011 | 0.25 | 88.2 | 139 mm | 152 g | Abels 1972 Ne 354; Junghans/Sangmeister/Schröder 1968 N 7067
524 | Vouvry | MAH Genève | 2518 | dépôt | carte 3/10 | O | faucille à bouton | type Beilngries | BM | 3N2 | 7.41 | 0.04 | 0.196 | 0.085 | 0.009 | 0.49 | 0 | 0.038 | 0.018 | 0.106 | 91.6 | 141x55 mm | 80 g | Primas 1986 Nn 84;
525 | Vouvry | MAH Genève | 2519 | dépôt | carte 3/10 | O | faucille à bouton | type Vouvry | BM | 3N2 | 9.37 | 0.022 | 0.176 | 0.089 | 0.013 | 0.44 | 0 | 0.029 | 0.004 | 0.166 | 89.7 | 153x56 mm | 77 g | Primas 1986 N 62
526 | Vouvry | MAH Genève | 2519 bis | dépôt | carte 3/10 | O | faucille à bouton |  | BM | 3N3 | 8.73 | 0.034 | 0.28 | 0.144 | 0.012 | 0.65 | 0 | 0.054 | 0.019 | 0.162 | 89.9 | 80 mm | 25 g | Primas 1986 N 441
527 | Morat (près de Morat) | MAH genève | B 897 | trouvaille isolée | carte 3/48 | CO | faucille à bouton | type Haitzen B | BM | 3P | 4.96 | 0.62 | 0.123 | 0.089 | 0.098 | 0.164 | 0.008 | 0.044 | 0.056 | 0.075 | 93.8 | 134x57 mm | 62 g | Primas 1986 Ns 101
528 | Chamoson | MAH Genève | B 5531 | trouvaille isolée | carte 4/15 | O | faucille à bouton |  | DA1 | 3P | 4.83 | 0.015 | 0.05 | 0.021 | 0.005 | 0.07 | 0 | 0.01 | 0.017 | 0.004 | 95 | 141x31 mm | 49 g | Bocksberger 1964 fig. 27/12
529 | Conthey | MAH Genève | 1834 | trouvaille isolée | carte 4/17 | O | hache à ailerons médians |  | DA1 | 3P | 9.64 | 0.117 | 0.104 | 0.059 | 0.048 | 0.24 | 0.015 | 0.028 | 0.019 | 0.042 | 89.7 | 222 mm | 1019 g | Bocksberger 1964 fig. 27/21
530 | Saillon | MAH Genève | B 5732 | trouvaille isolée | carte 3/15 | O | hache à rebords | type Mägerkingen F | BM | 3P | 7.49 | 0.001 | 0.09 | 0.01 | 0.006 | 0.142 | 0 | 0.016 | 0.018 | 0.061 | 92.2 | 157 mm | 173 g | Abels 1972 N 424
531 | Sion/Couvent des Capucins | MAH Genève | B 5843 | dépôt (voir 889-894) | carte 9/11 | O | hache à ailerons supérieurs et anneau |  | B2 | 1N | 4.64 | 6.83 | 0.39 | 0.39 | 0.114 | 0.33 | 0.001 | 0.069 | 0.023 | 0.009 | 87.2 | 146 mm | 468 g | Bocksberger 1964 fig. 29/44
532 | Les Ormonts-Dessous/Les Mosses | MAH Genève | 5964 | trouvaille isolée | carte 4/12 | O | hache à ailerons médians |  | DA1 | 6P | 9.59 | 0.92 | 0.077 | 0.125 | 0.091 | 0.051 | 0.014 | 0.027 | 0.088 | 0.077 | 88.9 | 169 mm | 714 g | Bocksberger 1964 p. 90
533 | Baulmes/Aiguilles de Baulmes | MAH Genève | B 5158 | trouvaille isolée | carte 3/22 | CO | hache à rebords | type Mägerkingen B | BM | 3N3 | 7.58 | 0.029 | 0.42 | 0.102 | 0.026 | 0.66 | 0 | 0.037 | 0.011 | 0.15 | 91 | 171 mm | 174 g | Abels 1972 N/ 402
534 | Veyrier | MAH Genève | 2662 | trouvaille isolée |  | O | hache à ailerons supérieurs sans anneau |  | C | 5N1 | 7.86 | 0.65 | 0.28 | 0.67 | 0.187 | 0.37 | 0.003 | 0.038 | 0.011 | 0.083 | 89.8 | 153 mm | 344 g
535 | Genève (environs de Genève) | MAH Genève | Anc. 67 | trouvaille isolée | carte 3/1 | O | hache à rebords | type Estavayer | BM | 1N | 5.07 | 0.58 | 0.35 | 0.058 | 0.092 | 0.027 | 0.046 | 0.05 | 0.102 | 0.64 | 93 | 151 mm | 270 g | Abels 1972 N0 488; Junghans/Sangmeister/Schröder 1968 N 7054
536 | Genève | MAH Genève | B 966 | trouvaille isolée | carte 3/1 | O | hache à rebords | type Boismurie C | BM | 3N3 | 9.12 | 0.038 | 0.23 | 0.173 | 0.013 | 0.67 | 0 | 0.036 | 0.017 | 0.046 | 89.7 | 220 mm | 781 g | Abels 1972 N1 483
537 | Genève/Pierre-du-Niton | MAH Genève | B 1394 | trouvaille isolée | carte 3/1 | O | hache à rebords | type Grenchen D | BM | 1N | 6.34 | 0.063 | 0.93 | 0.42 | 0.014 | 0.26 | 0 | 0.057 | 0.019 | 0.073 | 91.8 | 216 mm | 693 g | Abels 1972 N/ 583
538 | Genève/Dragages du Rhône | MAH Genève | B 5451 | trouvaille isolée | carte 3/1 | O | hache à rebords | type Nehren C | BM | 2P | 7.45 | 0.22 | 0.082 | 0.039 | 0.004 | 0.048 | 0 | 0.018 | 0.023 | 0.006 | 92.1 | 182 mm | 144 g | Abels 1972 N/ 449
539 | Genève/Dragages de l'Arve | MAH Genève | 2667 | trouvaille isolée | carte 3/1 | O | hache à rebords | type Cressier C | BM | 2N | 10.27 | 0.067 | 0.24 | 0.048 | 0.02 | 0.22 | 0 | 0.038 | 0.013 | 0.33 | 88.8 | 163 mm | 159 g | Abels 1972 Nv 360; Rychner 1990a fig. 11
540 | Genève/Pierre-du-Niton | MAH Genève | B 1396 | trouvaille isolée | carte 3/1 | O | hache à rebords | type Cressier C | BM | 2N | 8.11 | 0.072 | 0.31 | 0.081 | 0.017 | 0.109 | 0 | 0.019 | 0.017 | 0.034 | 91.2 | 141 mm | 141 g | Abels 1972 Ni 361; Rychner 1990a fig. 11; Junghans/Sangmeister/Schröder 1968 N 7055
541 | Genève/Dragages du Rhône | MAH Genève | B 5192 | trouvaille isolée | carte 4/2 | O | hache à ailerons médians |  | DA1 | 2P | 8.24 | 0.56 | 0.154 | 0.064 | 0.064 | 0.138 | 0.016 | 0.087 | 0.012 | 0.021 | 90.6 | 151 mm | 226 g
542 | Genève/Dragages de l'Arve | MAH Genève | 19279 | trouvaille isolée | carte 4/2 | O | hache à ailerons médians |  | DA1 | 2P | 2.37 | 0.22 | 0.132 | 0.097 | 0.07 | 0.144 | 0.012 | 0.036 | 0.07 | 0.124 | 96.7 | 174 mm | 600 g
543 | Roggwil | MAH Genève | B 1045 | trouvaille isolée | carte 3/99 | E | hache à rebords | type Möhlin A | BM | 2N | 7.44 | 0.013 | 0.83 | 0.186 | 0.053 | 0.55 | 0 | 0.016 | 0.006 | 0.029 | 90.9 | 185 mm | 497 g | Abels 1972 N 313; Junghans/Sangmeister/Schröder 1968 N 7053
544 | Tour-de-Langin | MAH Genève | 2661 | trouvaille isolée | carte 3/3 | O | hache à rebords |  | BM | 1N | 7.29 | 0.032 | 0.33 | 0.21 | 0.021 | 0.23 | 0 | 0.022 | 0.001 | 0.066 | 91.8 | 206 mm | 656 g | Rychner/Kläntschi 1989 fig. 2
545 | Arcine | MAH Genève | B 5168 | trouvaille isolée | carte 4/1 | O | hache à ailerons médians |  | DA1 | 1N | 9.71 | 0.5 | 0.22 | 0.107 | 0.104 | 0.11 | 0.035 | 0.051 | 0.021 | 0.046 | 89.1 | 188 mm | 855 g
546 | Ollon/Charpigny | MCAH Lausanne | CT 804 | probablement sépulture | carte 4/13 | O | bracelet type Publy |  | DA1 | 6P | 10.17 | 0.24 | 0.056 | 0.165 | 0.093 | 0.021 | 0.013 | 0.023 | 0.079 | 0.154 | 89 | 80 mm | 58 g | Paszthory 1985 N/ 402
547 | Bex | MCAH Lausanne | CT 1533 | trouvaille isolée | carte 4/14 | O | faucille à bouton | type Penkhof II D | DA1 | 3P | 6.14 | 0.21 | 0.136 | 0.093 | 0.085 | 0.196 | 0.007 | 0.027 | 0.027 | 0.018 | 93.1 | 176x65 mm | 99 g | Primas 1986 N 188
548 | Ollon/Saint-Triphon | MCAH Lausanne | 20199 | trouvaille isolée | carte 3/12 | O | faucille à bouton | type Beilngries | BM | 3N3 | 3.57 | 0.129 | 0.42 | 0.22 | 0.016 | 1.12 | 0 | 0.065 | 0.014 | 0.41 | 94 | 123x40 mm | 57 g | Primas 1986 Nl 83
549 | Canton du Valais | MCAH Lausanne | 8504 | trouvaille isolée | carte 5/8 | O | faucille à languette perforée et ergot | type Prestavlky | A2 | 5R | 3.11 | 1.07 | 0.96 | 1.84 | 0.43 | 1.62 | 0 | 0.35 | 0.017 | 0.46 | 90.2 | 147x71 mm | 71 g | Primas 1986 Nr 705
550 | Canton du Valais | MCAH Lausanne | CT 2094 | trouvaille isolée | carte 5/8 | O | couteau à soie droite (secondaire) |  | A2 | 5N1 | 9.85 | 0.4 | 0.23 | 0.84 | 0.32 | 0.49 | 0.005 | 0.08 | 0.014 | 0.075 | 87.7 | 161 mm | 58 g | Bocksberger 1964 fig. 30/32
551 | Morges/Les Roseaux | MCAH Lausanne | 31196 | palafitte | carte 3/5 | O | hache à rebords | type Onnens A | BM | 1N | 8.89 | 0.13 | 0.41 | 0.21 | 0.27 | 0.21 | 0 | 0.011 | 0.016 | 0.007 | 89.9 | 100 mm | 104 g | Abels 1972 N/ 531; Junghans/Sangmeister/Schröder 1968 N 7257
552 | Morges/Les Roseaux | MCAH Lausanne | 25199 | palafitte | carte 3/5 | O | hache à rebords | type Onnens A | BM | 7N | 6.62 | 0.017 | 0.3 | 0.31 | 0.33 | 0.28 | 0 | 0.006 | 0.011 | 0.002 | 92.1 | 87 mm | 71 g | Abels 1972 N/ 530; Junghans/Sangmeister/Schröder 1968 N 7244
553 | Morges/Les Roseaux | MCAH Lausanne | 25203 | palafitte | carte 2/2 | O | hache à rebords | type Les Roseaux D | BA | 2N | 7.55 | 0.049 | 0.3 | 0.155 | 0.119 | 0.21 | 0 | 0.008 | 0.015 | 0.005 | 91.6 | 149 mm | 93 g | Abels 1972 N/ 522; Junghans/Sangmeister/Schröder 1968 N 7246
554 | Villars-Sainte-Croix | MCAH Lausanne | 25988 | trouvaille isolée | carte 3/4 | O | hache à rebords | type Mägerkingen F | BM | 2N | 6.92 | 0.053 | 0.21 | 0.079 | 0.045 | 0.169 | 0 | 0.01 | 0.014 | 0.031 | 92.5 | 161 mm | 209 g | Abels 1972 N 425; Rychner 1988a fig. 2
555 | Bex | MCAH Lausanne | 13 | sépulture | carte 3/13 | O | hache à rebords | type Mägerkingen B | BM | 2N | 9.84 | 0.008 | 0.28 | 0.029 | 0.007 | 0.28 | 0 | 0.012 | 0.003 | 0.037 | 89.5 | 181 mm | 229 g | Abels 1972 N 403
556 | Yvorne | MCAH Lausanne | 30 | trouvaille isolée | carte 3/11 | O | hache à rebords | type Clucy A | BM | 3N2 | 9.82 | 0.013 | 0.199 | 0.052 | 0.012 | 0.34 | 0 | 0.008 | 0.002 | 0.009 | 89.6 | 186 mm | 248 g | Abels 1972 Nt 217
557 | Moudon | MCAH Lausanne | 845 | trouvaille isolée | carte 3/53 | CO | hache à rebords | type Grenchen C | BM | 2P | 5.31 | 0.015 | 0.152 | 0.011 | 0.004 | 0.127 | 0.001 | 0.048 | 0.006 | 0.057 | 94.3 | 238 mm | 618 g | Abels 1972 N 581
558 | Villars-le-Grand | MCAH Lausanne | 57898 | trouvaille isolée | carte 3/49 | CO | hache à rebords |  | BM | 2P | 3.92 | 0.002 | 0.056 | 0.003 | 0 | 0.011 | 0 | 0 | 0 | 0.007 | 96 | 76 mm | 208 g | Rychner/Kläntschi 1989 fig. 3
559 | Lausanne/Rovéréaz | MCAH Lausanne | 841 bis | trouvaille isolée | carte 3/7 | O | hache à rebords | type Boismurie A | BM | 3N3 | 6.06 | 0.024 | 0.35 | 0.179 | 0.009 | 0.82 | 0 | 0.033 | 0.013 | 0.24 | 92.3 | 217 mm | 636 g | Abels 1972 NC 475
560 | Villeneuve | MCAH Lausanne | 57850 | trouvaille isolée | carte 3/9 | O | hache à rebords | type Boismurie A | BM | 3N2 | 8.36 | 0.024 | 0.28 | 0.21 | 0.013 | 0.35 | 0 | 0.007 | 0.001 | 0.02 | 90.7 | 222 mm | 632 g | Abels 1972 N 477
561 | Lausanne/Chalet-à-Gobet | MCAH Lausanne | CT 802 | trouvaille isolée | carte 3/7 | O | hache à rebords |  | BM | 6N2 | 2.5 | 0.111 | 0.123 | 0.46 | 0.055 | 0.08 | 0.016 | 0.027 | 0.071 | 0.22 | 96.3 | 157 mm | 337 g | Rychner/Kläntschi 1989 fig. 3
562 | Ollon/Fontaine | MCAH Lausanne | 871 | trouvaille isolée | carte 3/12 | O | hache à rebords |  | BM | 4N3 | 8.35 | 0.046 | 0.17 | 0.174 | 0.008 | 0.22 | 0 | 0.014 | 0.001 | 0.137 | 90.9 | 127 mm | 194 g | Bocksberger 1964 fig. 26/39; Rychner/Kläntschi 1989 fig. 3
563 | Suscévaz | MCAH Lausanne | 28833 | trouvaille isolée | carte 4/20 | CO | hache à ailerons naissants | type Ollon | DA1 | 1N | 7.76 | 0.62 | 0.27 | 0.134 | 0.097 | 0.139 | 0.03 | 0.12 | 0.027 | 0.09 | 90.7 | 172 mm | 667 g
564 | Bex/Roc-de-la-Barme | MCAH Lausanne | CT 1531 | trouvaille isolée | carte 4/14 | O | hache à ailerons médians |  | DA1 | 2P | 8.97 | 0.27 | 0.139 | 0.085 | 0.072 | 0.131 | 0.013 | 0.023 | 0.02 | 0.009 | 90.3 | 140 mm | 282 g | Bocksberger 1964 fig. 27/15
565 | Leysin | MCAH Lausanne | 14554 | trouvaille isolée | carte 4/11 | O | hache à ailerons médians |  | DA1 | 3P | 6.9 | 0.091 | 0.082 | 0.055 | 0.019 | 0.26 | 0.005 | 0.029 | 0.036 | 0.31 | 92.2 | 178 mm | 585 g | Bocksberger 1964 fig. 27/16; Rychner 1988a fig. 3
566 | Villeneuve/Au Pissot | MCAH Lausanne | 31 | trouvaille isolée | carte 4/9 | O | hache à ailerons médians |  | DA1 | 2P | 7.3 | 0.63 | 0.143 | 0.076 | 0.087 | 0.144 | 0.014 | 0.011 | 0.023 | 0.05 | 91.5 | 211 mm | 908 g | Bocksberger 1964 fig. 27/22
567 | Chavannes | MCAH Lausanne | 30967 | trouvaille isolée | carte 4/5 | O | hache à ailerons médians |  | DA1 | 6N2 | 7.81 | 0.35 | 0.28 | 0.59 | 0.195 | 0.113 | 0.016 | 0.03 | 0.015 | 0.044 | 90.6 | 188 mm | 656 g
568 | Nidau | MS Bienne | N 149 | palafitte | carte 9/21 | CO | couteau à soie droite et pièce cylindrique intermédiaire |  | B2 | 5N1 | 5.65 | 0.67 | 0.37 | 0.6 | 0.128 | 0.41 | 0.014 | 0.134 | 0.007 | 0.029 | 92 | 261 mm | 88 g
569 | Nidau | MS Bienne | N 150 | palafitte | carte 9/21 | CO | couteau à soie droite et pièce cylindrique intermédiaire |  | B2 | 6N2 | 6.92 | 2.68 | 0.24 | 0.38 | 0.111 | 0.191 | 0.011 | 0.04 | 0.009 | 0.01 | 89.4 | 230 mm | 66 g
570 | Nidau | MS Bienne | N 153 | palafitte | carte 9/21 | CO | couteau à soie droite et pièce cylindrique intermédiaire |  | B2 | 6N3 | 7.86 | 1.01 | 0.38 | 0.67 | 0.138 | 0.29 | 0.022 | 0.11 | 0.016 | 0.008 | 89.5 | 234 mm | 62 g
571 | Nidau | MS Bienne | N 159 | palafitte | carte 9/21 | CO | couteau à soie droite et pièce cylindrique intermédiaire |  | B2 | 6N3 | 5.73 | 1.04 | 0.4 | 0.91 | 0.161 | 0.31 | 0.012 | 0.146 | 0.006 | 0.075 | 91.2 | 217 mm | 90 g
572 | Nidau | MS Bienne | N 3 | palafitte | carte 9/21 | CO | hache à ailerons supérieurs et anneau |  | B2 | 6N2 | 5.11 | 1.22 | 0.28 | 0.5 | 0.145 | 0.24 | 0.012 | 0.053 | 0.01 | 0.015 | 92.4 | 156 mm | 491 g
573 | Nidau | MS Bienne | N 4 | palafitte | carte 9/21 | CO | hache à ailerons supérieurs et anneau |  | B2 | 6N2 | 3.31 | 1.52 | 0.3 | 0.58 | 0.143 | 0.26 | 0 | 0.061 | 0.025 | 0.005 | 93.8 | 152 mm | 495 g
574 | Nidau | MS Bienne | N 6 | palafitte | carte 9/21 | CO | hache à ailerons supérieurs et anneau |  | B2 | 6N2 | 6.55 | 2.85 | 0.2 | 0.33 | 0.115 | 0.166 | 0.003 | 0.03 | 0.028 | 0.003 | 89.7 | 141 mm | 411 g
575 | Nidau | MS Bienne | N 8 | palafitte | carte 9/21 | CO | hache à ailerons supérieurs et anneau |  | B2 | 6N3 | 5.29 | 2.91 | 0.36 | 0.65 | 0.21 | 0.24 | 0.01 | 0.032 | 0.006 | 0.022 | 90.3 | 160 mm | 516 g
576 | Nidau | MS Bienne | N 9 | palafitte | carte 9/21 | CO | hache à ailerons supérieurs et anneau |  | B2 | 6N3 | 5.38 | 1.59 | 0.38 | 0.63 | 0.23 | 0.22 | 0.011 | 0.037 | 0.017 | 0.007 | 91.5 | 162 mm | 532 g
577 | Sutz-Lattrigen | MS Bienne | LN 4270 | palafitte |  |  | hache à rebords | type Grenchen A |  | fals. | 2.25 | 2.34 | 0.28 | 0.22 | 0.063 | 0.169 | 0.018 | 0.02 | 3.93 | 0.157 | 90.6 | 231 mm | 779 g | Abels 1972 N 572; Rychner 1990a fig. 10 | objet de fabrication récente; probable moulage de la hache de Grenchen 282.
578 | Sutz-Lattrigen | MS Bienne | LN 25 | palafitte | carte 3/44 | CO | hache à rebords | type Habsheim A | BM | 2N | 6.86 | 0.02 | 0.5 | 0.065 | 0.024 | 0.39 | 0 | 0.009 | 0.02 | 0.058 | 92.1 | 178 mm | 469 g | Abels 1972 N 556; Rychner 1988a fig. 2; Junghans/Sangmeister/Schröder 1968 N 3104
579 | Büttenberg | MS Bienne | Bü 50 | trouvaille isolée | carte 4/26 | CO | hache à ailerons médians |  | DA1 | 3N2 | 5.99 | 0.27 | 0.2 | 0.098 | 0.052 | 0.28 | 0.018 | 0.038 | 0.068 | 0.136 | 92.8 | 152 mm | 252 g
580 | Estavayer-le-Lac | BHM Berne | 8539 | palafitte | carte 5/20 | CO | hache à ailerons supérieurs sans anneau |  | A2 | 4N1 | 7.11 | 0.71 | 0.63 | 0.61 | 0.177 | 0.96 | 0.002 | 0.34 | 0.04 | 0.35 | 89.1 | 168 mm | 552 g
581 | Estavayer-le-Lac | BHM Berne | 8548 | palafitte | carte 5/20 | CO | hache à ailerons supérieurs sans anneau |  | A2 | 4N1 | 7.51 | 1.17 | 0.57 | 0.7 | 0.21 | 0.8 | 0.007 | 0.22 | 0.019 | 0.155 | 88.6 | 177 mm | 608 g | Rychner 1988a fig. 3
582 | Estavayer-le-Lac | BHM Berne | 8545 | palafitte | carte 5/20 | CO | hache à ailerons supérieurs sans anneau |  | A2 | 4N1 | 7.4 | 1.75 | 0.55 | 0.7 | 0.22 | 0.67 | 0 | 0.184 | 0.034 | 0.07 | 88.4 | 180 mm | 590 g
583 | Estavayer-le-Lac | BHM Berne | 8826 | palafitte | carte 9/26 | CO | hache à ailerons supérieurs et anneau |  | B2 | 5R | 3.48 | 0.71 | 0.94 | 2.98 | 0.53 | 1.26 | 0.007 | 0.103 | 0.017 | 0.016 | 89.9 | 135 mm | 444 g
584 | Estavayer-le-Lac | BHM Berne | 8543 | palafitte | carte 9/26 | CO | hache à ailerons supérieurs et anneau |  | B2 | 6N2 | 6.76 | 1.01 | 0.35 | 0.46 | 0.148 | 0.29 | 0.012 | 0.078 | 0.027 | 0.011 | 90.8 | 138 mm | 362 g
585 | Estavayer-le-Lac | BHM Berne | 8552 | palafitte | carte 9/26 | CO | hache à ailerons supérieurs et anneau |  | B2 | 1N | 9.58 | 0.57 | 0.41 | 0.43 | 0.115 | 0.21 | 0.025 | 0.128 | 0.005 | 0.016 | 88.5 | 130 mm | 420 g
586 | Estavayer-le-Lac | BHM Berne | 25748 | palafitte | carte 6/12 | CO | hache à douille à constriction médiane |  | A2B1 | 5P | 8.95 | 5.35 | 0.1 | 0.189 | 0.065 | 0.129 | 0.001 | 0.024 | 0.01 | 0.007 | 85.2 | 108 mm | 182 g
587 | Estavayer-le-Lac | BHM Berne | 8815 | palafitte | carte 6/12 | CO | hache à douille à constriction médiane |  | A2B1 | 5N1 | 7.59 | 1.05 | 0.142 | 0.46 | 0.164 | 0.32 | 0.002 | 0.03 | 0.007 | 0.008 | 90.2 | 100 mm | 157 g
588 | Steffisburg | BHM Berne | 9960 | trouvaille isolée | carte 4/37 | CO | hache à ailerons médians |  | DA1 | 3P | 6.94 | 0.21 | 0.109 | 0.064 | 0.059 | 0.126 | 0.016 | 0.029 | 0.022 | 0.058 | 92.4 | 194 mm | 564 g
589 | Canal Nidau-Büren | BHM Berne | 9821 | trouvaille isolée | carte 3/41 | CO | hache à rebords | type nord-allemand | BM | 2N | 10.45 | 0.46 | 0.59 | 0.101 | 0.052 | 0.53 | 0 | 0.02 | 0.004 | 0.013 | 87.8 | 169 mm | 589 g | Abels 1972 Ns 432
590 | Brügg | BHM Berne | 39456 | trouvaille isolée | carte 3/36 | CO | hache à rebords | type Habsheim A | BM | 3N2 | 7.79 | 0.032 | 0.18 | 0.05 | 0.016 | 0.23 | 0.001 | 0.21 | 0.008 | 0.177 | 91.3 | 183 mm | 380 g | Abels 1972 N 540; Rychner 1988a fig. 2
591 | Orpund | BHM Berne | 22081 | trouvaille isolée | carte 3/37 | CO | hache à rebords | type Grenchen A | BM | 3N3 | 7.74 | 0.038 | 0.39 | 0.118 | 0.042 | 0.58 | 0 | 0.042 | 0.013 | 0.021 | 91 | 197 mm | 482 g | Abels 1972 N 570; Rychner 1988a fig. 2; Junghans/Sangmeister/Schröder 1968 N0 3074
592 | Eggiwil/Rothengrat | BHM Berne | 32724 | trouvaille isolée | carte 3/66 | CO | hache à rebords | type Eggiwil | BM | 3N3 | 8.66 | 0.026 | 0.35 | 0.23 | 0.009 | 0.54 | 0.001 | 0.034 | 0.009 | 0.16 | 90 | 198 mm | 471 g | Abels 1972 N2 485
593 | Einigen | BHM Berne | 9869 | trouvaille isolée | carte 3/63 | CO | hache à rebords | type Möhlin A | BM | 2N | 7.97 | 0.069 | 0.38 | 0.056 | 0.021 | 0.36 | 0 | 0.009 | 0.002 | 0.038 | 91.1 | 192 mm | 426 g | Abels 1972 N 305; Junghans/Sangmeister/Schröder 1968 NN 2799
594 | Sigriswil/Guntenschlucht | BHM Berne | 31230 | trouvaille isolée | carte 3/65 | CO | hache à rebords | type Möhlin A | BM | 3N3 | 5.78 | 0.072 | 0.42 | 0.3 | 0.059 | 0.58 | 0 | 0.06 | 0.011 | 0.012 | 92.7 | 182 mm | 417 g | Abels 1972 N/ 315; Rychner 1988a fig. 2; Junghans/Sangmeister/Schröder 1968 N 2795
595 | Lenk/Bad Gutenbrunnen | BHM Berne | 30087 | trouvaille isolée | carte 3/61 | CO | hache à rebords | type Onnens A | BM | 1N | 10.02 | 0.009 | 0.49 | 0.25 | 0.08 | 0.145 | 0.005 | 0.006 | 0.005 | 0.011 | 89 | 135 mm | 261 g | Abels 1972 Ne 529; Junghans/Sangmeister/Schröder 1968 N 2786
596 | La Neuveville/Aux Roches | BHM Berne | 18928 | trouvaille isolée | carte 3/35 | CO | hache à rebords | type Herbrechtingen A | BM | 3P | 8.9 | 0.005 | 0.091 | 0.043 | 0.005 | 0.123 | 0 | 0.006 | 0.002 | 0.079 | 90.7 | 150 mm | 275 g | Abels 1972 Nn 321; Rychner 1988a fig. 2; Junghans/Sangmeister/Schröder 1968 N 3051
597 | Mörigen | BHM Berne | 21798 | palafitte | carte 3/45 | CO | hache à rebords | type Cressier D | BM | 2N | 10.36 | 0.008 | 0.47 | 0.103 | 0.043 | 0.25 | 0.001 | 0.003 | 0.001 | 0.007 | 88.8 | 153 mm | 153 g | Abels 1972 Ns 376; Junghans/Sangmeister/Schröder 1968 N 2791
598 | Port | BHM Berne | 21129 | trouvaille isolée | carte 3/42 | CO | hache à rebords | type Cressier A | BM | 2N | 6.92 | 0.005 | 0.38 | 0.062 | 0.011 | 0.3 | 0 | 0.023 | 0.006 | 0.13 | 92.2 | 146 mm | 102 g | Abels 1972 Nt 350
599 | Port | BHM Berne | 22085 | trouvaille isolée | carte 3/42 | CO | hache à rebords | type Cressier B | BM | 3N3 | 5.05 | 0.037 | 0.46 | 0.129 | 0.043 | 0.72 | 0 | 0.02 | 0.006 | 0.037 | 93.5 | 137 mm | 148 g | Abels 1972 N 353; Junghans/Sangmeister/Schröder 1968 N3 3060
600 | Müntschemier/Brüttelenmoss | BHM Berne | 32299 | trouvaille isolée | carte 3/46 | CO | hache à rebords | type Crailsheim | BM | 3N3 | 7.83 | 0.042 | 0.39 | 0.099 | 0.065 | 0.54 | 0 | 0.031 | 0.003 | 0.013 | 91 | 133 mm | 320 g | Abels 1972 N/ 430; Junghans/Sangmeister/Schröder 1968 N 2936
601 | Genève | BHM Berne | 9903 | trouvaille isolée | carte 3/1 | O | hache à rebords | type Mägerkingen B | BM | 3P | 10.67 | 0.01 | 0.036 | 0 | 0 | 0.098 | 0 | 0 | 0 | 0.037 | 89.2 | 173 mm | 153 g | Abels 1972 N 404; Junghans/Sangmeister/Schröder 1968 N 3068
602 | Veytaux/Chillon | BHM Berne | 10224 | sépultures | carte 3/8 | O | hache à rebords | type Nehren C | BM | 2P | 7.25 | 0.014 | 0.126 | 0 | 0 | 0.099 | 0 | 0.015 | 0 | 0.07 | 92.4 | 212 mm | 223 g | Abels 1972 N/ 463; Junghans/Sangmeister/Schröder 1968 N 2984
603 | Ollon | BHM Berne | 18903 | trouvaille isolée | carte 4/13 | O | hache à ailerons naissants | type Ollon | DA1 | 1P | 11.11 | 0.65 | 0.08 | 0.056 | 0.083 | 0.016 | 0 | 0.012 | 0.121 | 0.48 | 87.4 | 182 mm | 549 g | Bocksberger 1964 p. 88
604 | Aubonne | BHM Berne | 9897 | trouvaille isolée | carte 4/3 | O | hache à ailerons médians |  | DA1 | 6N2 | 8.73 | 0.23 | 0.26 | 0.55 | 0.165 | 0.123 | 0.017 | 0.04 | 0.026 | 0.045 | 89.8 | 194 mm | 753 g
605 | Sainte-Croix | BHM Berne | 9970 | trouvaille isolée | carte 3/23 | CO | hache à rebords | type Boismurie B | BM | 3N2 | 8.4 | 0.027 | 0.147 | 0.066 | 0 | 0.25 | 0 | 0.027 | 0.011 | 0.114 | 91 | 111 mm | 271 g | Abels 1972 N9 479
606 | Lommis | BHM Berne | 9931 | trouvaille isolée |  |  | hache à rebords | type Baltringen | [13 empty] | 190 mm | 546 g | Abels 1972 N5 391 | échantillon perdu.
607 | Canton du Valais | BHM Berne | 9975 | trouvaille isolée | carte 3/18 | O | hache à rebords | type Boismurie B | BM | 3P | 7.91 | 0.23 | 0.094 | 0.066 | 0.025 | 0.26 | 0 | 0.015 | 0.075 | 0.39 | 91 | 218 mm | 714 g | Abels 1972 N 482
608 | Canton du Valais | BHM Berne | 9973 | trouvaille isolée | carte 9/9 | O | hache à ailerons supérieurs et anneau |  | B2 | 6N2 | 6.23 | 0.84 | 0.181 | 0.35 | 0.096 | 0.19 | 0.005 | 0.036 | 0.004 | 0.019 | 92 | 130 mm | 319 g | Bocksberger 1964 fig. 30/27
609 | Canton du Valais | BHM Berne | 9975 | trouvaille isolée | carte 9/9 | O | hache à ailerons supérieurs et anneau |  | B2 | 5N3 | 3.25 | 1.44 | 0.6 | 1.86 | 0.26 | 0.71 | 0.001 | 0.2 | 0.011 | 0.077 | 91.6 | 130 mm | 341 g | Bocksberger 1964 fig. 30/26
610 | Canton du Valais | BHM Berne | 9976 | trouvaille isolée | carte 10/3 | O | faucille à bouton |  | ?? | 5N1 | 6.89 | 2.19 | 0.137 | 0.26 | 0.092 | 0.151 | 0 | 0 | 0 | 0.007 | 90.3 | 148x55 mm | 78 g | Primas 1986 N5 308
611 | Collombey | BHM Berne | 19692 | trouvaille isolée | carte 5/7 | O | couteau à manche en bronze |  | A2 | 6N2 | 8.49 | 0.33 | 0.189 | 0.34 | 0.158 | 0.092 | 0.012 | 0.019 | 0.004 | 0.028 | 90.3 | 260 mm | 96 g | Bocksberger 1964 fig. 27/40 | analyse de la lame
612 | Concise | MNS Zurich | 22944 | palafitte | carte 5/10 | CO | couteau à soie droite |  | A2 | 4N2 | 9.35 | 0.47 | 0.39 | 0.42 | 0.148 | 0.69 | 0.006 | 0.33 | 0.027 | 0.34 | 87.8 | 271 mm | 85 g
613 | Concise | MNS Zurich | 22945 | palafitte | carte 5/10 | CO | couteau à soie repliée |  | A2 | 5N2 | 8.61 | 0.67 | 0.47 | 0.71 | 0.2 | 0.58 | 0.003 | 0.153 | 0.008 | 0.135 | 88.5 | 224 mm | 58 g
614 | Concise | MNS Zurich | 22946 | palafitte | carte 5/10 | CO | couteau à soie droite | [14 empty] | 201 mm | 49 g |  | échantillon perdu.
615 | Concise | MNS Zurich | 22947 | palafitte | carte 5/10 | CO | couteau à soie repliée |  | A2 | 6N3 | 13.25 | 0.39 | 0.39 | 0.97 | 0.3 | 0.133 | 0.013 | 0.013 | 0.004 | 0.047 | 84.5 | 217 mm | 60 g
616 | Concise | MNS Zurich | 22949 | palafitte | carte 5/10 | CO | couteau à soie repliée |  | A2 | 4N4 | 7.98 | 1.13 | 0.72 | 0.7 | 0.189 | 1.24 | 0.007 | 0.48 | 0.006 | 0.89 | 86.7 | 234 mm | 58 g
617 | Concise | MNS Zurich | 22936 | palafitte | carte 6/5 | CO | faucille à languette perforée et ergot | type Langengeisling | A2B1 | 6N3 | 6.9 | 1.18 | 0.42 | 0.78 | 0.28 | 0.197 | 0.017 | 0.027 | 0.032 | 0.067 | 90.1 | 130x86 mm | 118 g | Primas 1986 NN 723
618 | Concise | MNS Zurich | 22937 | palafitte | carte 6/5 | CO | faucille à languette perforée et ergot | type Estavayer | A2B1 | 6N2 | 8.49 | 4.74 | 0.38 | 0.54 | 0.159 | 0.27 | 0 | 0.065 | 0.012 | 0.022 | 85.3 | 130x86 mm | 92 g | Primas 1986 N 1120
619 | Concise | MNS Zurich | 22938 | palafitte | carte 8/5 | CO | faucille à languette perforée sans ergot | type Corcelettes | B1B2 | 4N2 | 8.53 | 0.92 | 0.34 | 0.49 | 0.157 | 0.52 | 0.011 | 0.128 | 0.026 | 0.058 | 88.8 | 140x89 mm | 93 g | Primas 1986 N 1358
620 | Concise | MNS Zurich | 22939 | palafitte | carte 8/5 | CO | faucille à languette perforée sans ergot | type Herrnbaumgarten I | B1B2 | 4N2 | 7.28 | 0.57 | 0.41 | 0.53 | 0.173 | 0.68 | 0 | 0.184 | 0.027 | 0.073 | 90.1 | 140x98 mm | 105 g | Primas 1986 N 1285
621 | Concise | MNS Zurich | 22929 | palafitte | carte 5/10 | CO | hache à ailerons supérieurs sans anneau |  | A2 | 4N1 | 7.44 | 1.15 | 0.71 | 0.72 | 0.188 | 1.05 | 0 | 0.36 | 0.026 | 0.46 | 87.9 | 174 mm | 645 g
622 | Concise | MNS Zurich | 22930 | palafitte | carte 5/10 | CO | hache à ailerons supérieurs sans anneau |  | A2 | 6N3 | 8.67 | 4.52 | 0.5 | 0.66 | 0.19 | 0.52 | 0.015 | 0.152 | 0.026 | 0.091 | 84.7 | 173 mm | 670 g
623 | Concise | MNS Zurich | 22931 | palafitte | carte 5/10 | CO | hache à ailerons supérieurs sans anneau |  | A2 | 4N1 | 8.04 | 2.72 | 0.53 | 0.57 | 0.181 | 0.71 | 0 | 0.23 | 0.032 | 0.124 | 86.9 | 178 mm | 662 g
624 | Concise | MNS Zurich | 22932 | palafitte | carte 5/10 | CO | hache à ailerons supérieurs sans anneau |  | A2 | 4N1 | 8.17 | 1.02 | 0.6 | 0.71 | 0.21 | 0.97 | 0.015 | 0.23 | 0.035 | 0.179 | 87.9 | 188 mm | 706 g
625 | Concise | MNS Zurich | 22933 | palafitte | carte 5/10 | CO | hache à ailerons supérieurs sans anneau |  | A2 | 4N1 | 8.88 | 2.59 | 0.51 | 0.63 | 0.2 | 0.62 | 0.01 | 0.196 | 0.031 | 0.165 | 86.2 | 191 mm | 731 g
626 | Concise | MNS Zurich | 22934 | palafitte | carte 7/8 | CO | hache à ailerons supérieurs et anneau |  | B1 | 4N1 | 8.56 | 1.22 | 0.6 | 0.68 | 0.2 | 0.91 | 0.014 | 0.27 | 0.03 | 0.23 | 87.3 | 162 mm | 613 g
627 | Concise | MNS Zurich | 22935 | palafitte | carte 7/8 | CO | hache à ailerons supérieurs et anneau |  | B1 | 5N2 | 6.89 | 3.12 | 0.5 | 0.71 | 0.23 | 0.58 | 0.015 | 0.167 | 0.027 | 0.077 | 87.7 | 175 mm | 637 g
628 | Cortaillod | MNS Zurich | 1802-2 | palafitte | carte 7/10 | CO | hache à ailerons supérieurs et anneau |  | B1 | 4N1 | 8.49 | 1.02 | 0.54 | 0.54 | 0.2 | 0.78 | 0 | 0.21 | 0.029 | 0.169 | 88 | 170 mm | 610 g
629 | Cortaillod | MNS Zurich | 44582 | palafitte | carte 5/12 | CO | hache à ailerons supérieurs sans anneau |  | A2 | 5N1 | 8.23 | 0.39 | 0.29 | 0.56 | 0.168 | 0.36 | 0.016 | 0.131 | 0.035 | 0.079 | 89.7 | 170 mm | 659 g
630 | Cortaillod | MNS Zurich | 44583 | palafitte | carte 5/12 | CO | hache à ailerons supérieurs sans anneau |  | A2 | 5N2 | 7.39 | 1.44 | 0.59 | 0.74 | 0.22 | 0.66 | 0.013 | 0.27 | 0.039 | 0.22 | 88.4 | 124 mm | 529 g
631 | Cortaillod | MNS Zurich | 44584 | palafitte | carte 7/10 | CO | hache à ailerons supérieurs et anneau |  | B1 | 6N3 | 5.29 | 1.33 | 0.58 | 1.03 | 0.3 | 0.48 | 0.032 | 0.07 | 0.28 | 0.013 | 90.6 | 145 mm | 507 g
632 | Estavayer-le-Lac | MNS Zurich | 1735-14 | palafitte | carte 7/16 | CO | hache à ailerons supérieurs et anneau |  | B1 | 4N1 | 5.92 | 0.84 | 0.46 | 1.02 | 0.32 | 0.99 | 0 | 0.086 | 0.093 | 0.176 | 90.1 | 150 mm | 630 g
633 | Estavayer-le-Lac | MNS Zurich | 1735-15 | palafitte | carte 7/16 | CO | hache à ailerons supérieurs et anneau |  | B1 | 6N3 | 5.89 | 0.7 | 0.25 | 1.23 | 0.095 | 0.147 | 0 | 0.098 | 0.041 | 0.23 | 91.3 | 162 mm | 471 g
634 | Estavayer-le-Lac | MNS Zurich | 44581 | palafitte | carte 9/26 | CO | hache à ailerons supérieurs et anneau |  | B2 | 6N2 | 5.84 | 0.99 | 0.37 | 0.49 | 0.188 | 0.35 | 0.021 | 0.099 | 0.017 | 0 | 91.6 | 147 mm | 460 g
635 | Estavayer-le-Lac | MNS Zurich | 44606 | palafitte | carte 5/20 | CO | hache à ailerons supérieurs sans anneau |  | A2 | 5N1 | 5.74 | 0.44 | 0.39 | 0.61 | 0.178 | 0.48 | 0.034 | 0.094 | 0.031 | 0.106 | 91.9 | 173 mm | 639 g
636 | Estavayer-le-Lac | MNS Zurich | 44607 | palafitte | carte 5/20 | CO | hache à ailerons supérieurs sans anneau |  | A2 | 4N2 | 8.99 | 0.58 | 0.35 | 0.45 | 0.136 | 0.86 | 0 | 0.188 | 0 | 0.031 | 88.4 | 136 mm | 267 g
637 | Mörigen | MNS Zurich | 44595 | palafitte | carte 9/22 | CO | hache à ailerons supérieurs et anneau |  | B2 | 6N2 | 5.49 | 1.17 | 0.29 | 0.51 | 0.178 | 0.3 | 0.013 | 0.046 | 0 | 0 | 92 | 165 mm | 500 g | Bernatzky Goetze 1987 pl. 132/9
638 | Mörigen | MNS Zurich | 44599 | palafitte | carte 9/22 | CO | hache à ailerons supérieurs et anneau |  | B2 | 6N2 | 6.73 | 1.14 | 0.3 | 0.4 | 0.164 | 0.27 | 0.011 | 0.075 | 0 | 0.011 | 90.9 | 162 mm | 507 g | Bernatzky Goetze 1987 pl. 132/10
639 | Mörigen | MNS Zurich | 44600 | palafitte | carte 9/22 | CO | hache à ailerons supérieurs et anneau |  | B2 | 1N | 6.75 | 0.97 | 0.36 | 0.32 | 0.124 | 0.25 | 0.022 | 0.118 | 0 | 0.025 | 91.1 | 149 mm | 480 g | Bernatzky Goetze 1987 pl. 132/11
640 | Adliswil | MNS Zurich | 2337-1 |  |  |  | hache à rebords | type Möhlin A |  | fals. | 5.24 | 2.08 | 0.176 | 0.23 | 0.048 | 0.129 | 0.019 | 0 | 2.36 | 0.26 | 89.5 | 178 mm | 473 g | Abels 1972 N 301; Rychner 1990a fig. 10 | objet de fabrication récente
641 | Zurich/Haumesser | MNS Zurich | 13258 | palafitte | carte 3/88 | E | hache à rebords | type Möhlin C | BM | 3N2 | 9.82 | 0.031 | 0.25 | 0.07 | 0.011 | 0.28 | 0 | 0.017 | 0.019 | 0.168 | 89.3 | 231 mm | 472 g | Abels 1972 N/ 318
642 | Sutz-Lattrigen | MNS Zurich | 1704-12 |  |  |  | hache à rebords | type Habsheim A |  | fals. | 7.48 | 2.39 | 0.54 | 0.36 | 0.058 | 0.29 | 0.035 | 0 | 4.28 | 0.31 | 84.3 | 176 mm | 430 g | Abels 1972 N 554 | objet de fabrication récente; probable moulage de la hache de Sutz-Lattrigen 578
643 | Port | MNS Zurich | 17380 | trouvaille isolée | carte 3/42 | CO | hache à rebords | type Habsheim B | BM | 2N | 9.75 | 0.039 | 0.35 | 0.083 | 0.018 | 0.25 | 0 | 0 | 0.037 | 0.03 | 89.5 | 178 mm | 475 g | Abels 1972 N 559
644 | Zurich/Rathaus | MNS Zurich | 2249-4 | trouvaille isolée | carte 3/88 | E | hache à rebords | type Clucy A | BM | 2N | 10.66 | 0.022 | 0.51 | 0.063 | 0.031 | 0.36 | 0 | 0.01 | 0.019 | 0.074 | 88.3 | 185 mm | 227 g | Abels 1972 Nu 218
645 | Zurich/Rathaus | MNS Zurich | 2249-3 | trouvaille isolée | carte 3/88 | E | hache à rebords | type Clucy B | BM | 2P | 10.63 | 0.023 | 0.111 | 0.013 | 0.008 | 0.097 | 0 | 0 | 0.018 | 0.036 | 89.1 | 163 mm | 156 g | Abels 1972 N/ 222
646 | Mörigen | MNS Zurich | 9104 | palafitte | carte 3/45 | CO | hache à rebords | type Lucerne | BM | 2N | 7.2 | 0.029 | 0.53 | 0.101 | 0.052 | 0.44 | 0 | 0.005 | 0.011 | 0.007 | 91.6 | 118 mm | 176 g | Abels 1972 N 327
647 | Bünzen/Hasli | VM Brugg | 580 a | dépôt | carte 3/80 | E | hache à rebords | type Möhlin A | BM | 2N | 6.97 | 0.015 | 1.13 | 0.042 | 0.006 | 1.07 | 0 | 0.019 | 0.146 | 0.012 | 90.6 | 189 mm | 430 g | Abels 1972 Ne 302
648 | Bünzen/Hasli | VM Brugg | 580 b | dépôt | carte 3/80 | E | hache à rebords | type Möhlin A | BM | 2N | 7.07 | 0.012 | 0.49 | 0.021 | 0.006 | 0.49 | 0 | 0.008 | 0.006 | 0.014 | 91.9 | 180 mm | 394 g | Abels 1972 N/ 303
649 | Bünzen/Hasli | VM Brugg | 580 c | dépôt | carte 3/80 | E | hache à rebords | type Möhlin A | BM | 2N | 8.44 | 0.025 | 1.16 | 0.066 | 0.028 | 0.52 | 0 | 0.009 | 0.005 | 0.032 | 89.7 | 184 mm | 416 g | Abels 1972 N/ 304
650 | Böttstein/Kleindöttingen | VM Brugg | 4236 | trouvaille isolée | carte 3/76 | E | hache à rebords | type Clucy A | BM | 2N | 9.94 | 0.01 | 0.41 | 0.05 | 0.019 | 0.31 | 0 | 0.012 | 0.001 | 0.168 | 89.1 | 176 mm | 189 g | Abels 1972 N 210
651 | Vétroz | MCA Sion | 3047 | trouvaille isolée | carte 4/16 | O | couteau à languette perforée | type Baierdorf | DA1 | 1P | 9.09 | 0.37 | 0.143 | 0.124 | 0.09 | 0.104 | 0.029 | 0.036 | 0.023 | 0.088 | 89.9 | 180 mm | 40 g | Bocksberger 1964 fig. 27/39
652 | Fully | MCA Sion | 2193 | trouvaille isolée | carte 7/5 | O | couteau à soie droite |  | B1 | 5N1 | 9.34 | 0.9 | 0.196 | 0.61 | 0.2 | 0.45 | 0 | 0.032 | 0 | 0.01 | 88.3 | 192 mm | 55 g | Bocksberger 1964 fig. 30/31
653 | Saillon | MCA Sion | 1116 a | trouvaille isolée | carte 9/7 | O | couteau à soie droite et pièce cylindrique intermédiaire |  | B2 | 6N2 | 6.56 | 1.3 | 0.28 | 0.56 | 0.148 | 0.23 | 0.003 | 0.064 | 0 | 0.048 | 90.8 | 257 mm | 117 g | Bocksberger 1964 fig. 29/27
654 | Sierre | MCA Sion | 727 | trouvaille isolée | carte 10/4 | O | marteau |  | ?? | 1N | 8.97 | 2.06 | 0.34 | 0.37 | 0.129 | 0.23 | 0.021 | 0.075 | 0.35 | 0.006 | 87.5 | 85 mm | 327 g | Bocksberger 1964 fig. 30/20
655 | Conthey | MCA Sion | 1082 | trouvaille isolée | carte 3/16 | O | hache à rebords | type Clucy A | BM | 3N3 | 6.7 | 0.033 | 0.49 | 0.099 | 0.044 | 0.71 | 0 | 0.01 | 0 | 0.079 | 91.8 | 176 mm | 223 g | Abels 1972 N 214; Junghans/Sangmeister/Schröder 1968 Nr 4203
656 | Saillon | MCA Sion | 975 | trouvaille isolée | carte 3/15 | O | hache à rebords | type Mägerkingen F | BM | 2N | 9.16 | 0.016 | 0.25 | 0.016 | 0.007 | 0.131 | 0 | 0 | 0 | 0.025 | 90.4 | 168 mm | 191 g | Abels 1972 N 423
657 | Grächen | MCA Sion | 2139 | trouvaille isolée | carte 3/20 | O | hache à rebords | type Ilanz A | BM | 3P | 9.73 | 0.132 | 0.145 | 0.051 | 0.023 | 0.166 | 0 | 0.007 | 0.008 | 0.136 | 89.6 | 188 mm | 614 g | Abels 1972 N 332
658 | Grächen | MCA Sion | 2138 | trouvaille isolée | carte 4/18 | O | hache à ailerons médians |  | DA1 | 1P | 10.23 | 0.33 | 0.142 | 0.049 | 0.129 | 0.034 | 0.032 | 0.009 | 0.014 | 0.03 | 89 | 198 mm | 576 g | Bocksberger 1964 fig. 27/25
659 | Sierre | MCA Sion | 1004 | trouvaille isolée | carte 8/3 | O | hache à ailerons supérieurs et anneau |  | B1B2 | 6N2 | 4.25 | 1.28 | 0.27 | 0.51 | 0.161 | 0.24 | 0.007 | 0.026 | 0.006 | 0.004 | 93.2 | 151 mm | 531 g | Bocksberger 1964 fig. 30/28
660 | Sierre/Glarey | MCA Sion | 726 | trouvaille isolée | carte 9/12 | O | hache à ailerons supérieurs et anneau |  | B2 | 6N2 | 2.13 | 0.31 | 0.23 | 0.4 | 0.072 | 0.23 | 0 | 0.029 | 0.018 | 0.052 | 96.5 | 152 mm | 449 g | Bocksberger 1964 fig. 30/23
661 | Sion/Pagane | MCA Sion | 1113 | trouvaille isolée | carte 7/6 | O | hache à ailerons supérieurs et anneau |  | B1 | 6N2 | 5.85 | 0.72 | 0.27 | 0.56 | 0.17 | 0.27 | 0.003 | 0.049 | 0.007 | 0.007 | 92.1 | 159 mm | 512 g | Bocksberger 1964 fig. 30/22
662 | Savièse | MCA Sion | 980 | trouvaille isolée | carte 9/10 | O | hache à ailerons supérieurs et anneau |  | B2 | 6N2 | 6.72 | 1.01 | 0.26 | 0.44 | 0.134 | 0.27 | 0.007 | 0.06 | 0.006 | 0.018 | 91.1 | 144 mm | 449 g | Bocksberger 1964 fig. 30/24
663 | Saxon | MCA Sion | 2142 | trouvaille isolée | carte 9/8 | O | hache à ailerons supérieurs et anneau |  | B2 | 6N2 | 7.61 | 2.77 | 0.26 | 0.48 | 0.129 | 0.195 | 0.003 | 0.045 | 0.005 | 0.013 | 88.5 | 132 mm | 439 g | Bocksberger 1964 fig. 30/29
664 | Aumont | MAH Fribourg | 1252 | trouvaille isolée | carte 3/51 | CO | hache à rebords | type Grenchen A | BM | 2P | 9.64 | 0.053 | 0.14 | 0.036 | 0.009 | 0.089 | 0 | 0.013 | 0 | 0.033 | 90 | 226 mm | 706 g | Abels 1972 NG 560
665 | Aumont | MAH Fribourg | 1244 | trouvaille isolée | carte 2/5 | CO | hache à rebords | type Les Roseaux C | BA | 2N | 8.88 | 0.043 | 0.34 | 0.084 | 0.015 | 0.29 | 0 | 0.008 | 0.004 | 0.015 | 90.3 | 165 mm | 379 g | Abels 1972 N 521
666 | Bionnens | MAH Fribourg | 1239 | trouvaille isolée | carte 3/54 | CO | hache à rebords | type Grenchen B | BM | 3N2 | 9.48 | 0.032 | 0.24 | 0.168 | 0.009 | 0.3 | 0 | 0.049 | 0.001 | 0.38 | 89.4 | 200 mm | 607 g | Abels 1972 N 576
667 | Oberried | MAH Fribourg | 8708 | trouvaille isolée | carte 3/57 | CO | hache à rebords | type Grenchen F | BM | 6N2 | 10.73 | 0.03 | 0.152 | 0.2 | 0.014 | 0.102 | 0 | 0.012 | 0 | 0.033 | 88.7 | 177 mm | 585 g | Abels 1972 N 591
668 | La Roche | MAH Fribourg | 4537 | trouvaille isolée | carte 3/56 | CO | hache à rebords | type Grenchen F | BM | 1N | 9.07 | 0.033 | 0.171 | 0.128 | 0.007 | 0.136 | 0 | 0.008 | 0 | 0.029 | 90.4 | 177 mm | 558 g | Abels 1972 Ne 589
669 | Estavayer-le-Lac (région d'Estavayer) | MAH Fribourg | sans N | trouvaille isolée | carte 3/50 | CO | hache à rebords | type Cressier C | BM | 3P | 6.82 | 0.035 | 0.153 | 0.044 | 0.01 | 0.179 | 0 | 0.011 | 0 | 0.037 | 92.7 | 149 mm | 88 g | Rychner/Kläntschi 1989 fig. 3; 1990a fig. 11
670 | Vully-le-Bas/Praz | MAH Fribourg | 1273 | trouvaille isolée | carte 3/47 | CO | hache à rebords | type Cressier B | BM | 3N3 | 7.99 | 0.055 | 0.36 | 0.116 | 0.041 | 0.47 | 0 | 0.041 | 0 | 0.088 | 90.8 | 156 mm | 127 g | Abels 1972 N/ 355
671 | Le Pâquier | MAH Fribourg | 1246 | trouvaille isolée | carte 3/55 | CO | hache à rebords | type Boismurie B | BM | 3N2 | 8.12 | 0.035 | 0.22 | 0.094 | 0.014 | 0.49 | 0 | 0.028 | 0.001 | 0.138 | 90.9 | 220 mm | 562 g | Osterwalder 1971 pl. 33/6; Rychner/Kläntschi 1989 fig. 2
672 | Porsel | MAH Fribourg | 1958-1 | trouvaille isolée | carte 4/7 | CO | hache à ailerons médians |  | DA1 | 3N2 | 5.21 | 0.32 | 0.153 | 0.108 | 0.075 | 0.21 | 0.019 | 0.021 | 0.04 | 0.12 | 93.7 | 193 mm | 772 g
673 | Fräschels/Eggenplatz | MAH Fribourg | 1970-1 | trouvaille isolée | carte 4/28 | CO | hache à ailerons médians |  | DA1 | 4N3 | 9.33 | 0.139 | 0.16 | 0.165 | 0.027 | 0.41 | 0.001 | 0.028 | 0.036 | 0.2 | 89.5 | 191 mm | 672 g
674 | La Tour-de-Trême/Forêt de Bouleyres | MAH Fribourg | 1240 | trouvaille isolée | carte 4/8 | CO | hache à ailerons médians |  | DA1 | 1P | 8.23 | 0.53 | 0.092 | 0.076 | 0.072 | 0.075 | 0.009 | 0.019 | 0.052 | 0.092 | 90.7 | 185 mm | 535 g
675 | Montilier | MAH Fribourg | 1272 | palafitte | carte 5/17 | CO | hache à ailerons supérieurs sans anneau |  | A2 | 4N1 | 8 | 1.28 | 0.62 | 0.72 | 0.23 | 0.69 | 0.01 | 0.195 | 0.027 | 0.175 | 88.1 | 184 mm | 676 g | Rychner 1990a fig. 5
676 | Montilier | MAH Fribourg | 1270 | palafitte | carte 5/17 | CO | hache à ailerons supérieurs sans anneau |  | A2 | 4N1 | 8.29 | 0.96 | 0.59 | 0.64 | 0.21 | 0.93 | 0.006 | 0.27 | 0.009 | 0.122 | 88 | 170 mm | 627 g
677 | Montilier | MAH Fribourg | 1271 | palafitte | carte 9/25 | CO | hache à ailerons supérieurs et anneau |  | B2 | 6N3 | 4.05 | 1.14 | 0.41 | 0.88 | 0.178 | 0.36 | 0.005 | 0.08 | 0.004 | 0.04 | 92.9 | 146 mm | 455 g
678 | Estavayer-le-Lac | MAH Fribourg | 1236 | palafitte | carte 5/20 | CO | hache à ailerons supérieurs sans anneau |  | A2 | 4N1 | 8.13 | 1.54 | 0.5 | 0.52 | 0.155 | 0.79 | 0.005 | 0.22 | 0.006 | 0.09 | 88 | 149 mm | 569 g
679 | Estavayer-le-Lac | MAH Fribourg | 1237 | palafitte | carte 7/16 | CO | hache (restes d'anneau) |  | B1 | 5N1 | 6.66 | 0.87 | 0.13 | 0.35 | 0.125 | 0.25 | 0 | 0.029 | 0 | 0.01 | 91.6 | 129 mm | 430 g
680 | Estavayer-le-Lac | MAH Fribourg | 1238 | palafitte | carte 5/20 | CO | hache à ailerons supérieurs sans anneau |  | A2 | 3N1 | 6.61 | 0.26 | 1.27 | 0.4 | 0.114 | 2.15 | 0 | 0.79 | 0.011 | 0.33 | 88.1 | 170 mm | 711 g
681 | Estavayer-le-Lac | MAH Fribourg | 1243 | palafitte | carte 5/20 | CO | hache à ailerons supérieurs sans anneau |  | A2 | 4N1 | 7.66 | 0.94 | 0.55 | 0.66 | 0.2 | 0.75 | 0.011 | 0.2 | 0.005 | 0.099 | 88.9 | 185 mm | 698 g
682 | Font | MAH Fribourg | 4904 | palafitte | carte 6/12 | CO | hache à ailerons supérieurs sans anneau | type italique | A2B1 | 4N2 | 10.48 | 0.79 | 0.24 | 0.31 | 0.112 | 0.53 | 0.008 | 0.149 | 0.009 | 0.066 | 87.3 | 160 mm | 502 g
683 | Menières | MAH Fribourg | 1268 | trouvaille isolée | carte 5/21 | CO | hache à ailerons supérieurs sans anneau |  | A2 | 3N1 | 6.95 | 0.68 | 1.23 | 0.91 | 0.2 | 1.83 | 0.011 | 0.68 | 0.004 | 0.44 | 87.1 | 149 mm | 463 g
684 | Senèdes | MAH Fribourg | 1265 | trouvaille isolée | carte 7/15 | CO | hache à ailerons supérieurs et anneau |  | B1 | 4N3 | 9.78 | 1.25 | 0.125 | 0.199 | 0.078 | 0.2 | 0 | 0.043 | 0 | 0.029 | 88.3 | 165 mm | 721 g
685 | Vérossaz | Abbaye de Saint-Maurice | sans N | trouvaille isolée | carte 3/14 | O | hache à rebords |  | BM | 3N2 | 6.74 | 0.027 | 0.25 | 0.126 | 0.012 | 0.44 | 0 | 0.039 | 0 | 0.192 | 92.2 | 156 mm | 311 g | Bocksberger 1964 fig. 26/45; Rychner/Kläntschi 1989 fig. 3
686 | Vionnaz | Abbaye de Saint-Maurice | sans N | trouvaille isolée | carte 4/10 | O | hache à ailerons médians naissants |  | DA1 | 3N2 | 6.94 | 0.29 | 0.172 | 0.131 | 0.047 | 0.31 | 0.01 | 0.026 | 0.061 | 0.22 | 91.8 | 176 mm | 598 g | Bocksberger 1964 fig. 26/46
687 | Onnens | Musée d'Yverdon | 1335 | palafitte | carte 3/24 | CO | hache à rebords | type Onnens A | BM | 2N | 8.2 | 0.033 | 0.42 | 0.15 | 0.116 | 0.3 | 0 | 0 | 0.013 | 0.017 | 90.8 | 107 mm | 135 g | Abels 1972 N 515
688 | Bevaix | MCA Neuchâtel | Bx. 173 | palafitte | carte 3/27 | CO | hache à rebords | type Herbrechtingen A | BM | 2N | 9.42 | 0.016 | 0.65 | 0.095 | 0.01 | 0.39 | 0 | 0.026 | 0.008 | 0.123 | 89.3 | 126 mm | 216 g | Abels 1972 N3 319
689 | Bevaix | MCA Neuchâtel | Bx. 174 | palafitte | carte 3/27 | CO | hache à rebords | type Onnens A | BM | 2N | 8.18 | 0.014 | 0.83 | 0.126 | 0.081 | 0.31 | 0.001 | 0.008 | 0.008 | 0.01 | 90.4 | 111 mm | 176 g | Abels 1972 N 526
690 | Vully-le-Bas/Sugiez | MCA Neuchâtel | Sug. 2 | trouvaille isolée | carte 3/47 | CO | hache à rebords | type Cressier C | BM | 2N | 8.13 | 0.21 | 0.32 | 0.26 | 0.017 | 0.32 | 0 | 0.044 | 0.006 | 0.21 | 90.5 | 181 mm | 209 g | Abels 1972 N/ 369
691 | Provenance inconnue | MCA Neuchâtel | 1512 | trouvaille isolée |  |  | hache à rebords | type Nehren C | BM | 2P | 7.58 | 0.055 | 0.21 | 0.051 | 0.011 | 0.147 | 0 | 0.021 | 0.037 | 0.087 | 91.8 | 188 mm | 167 g | Abels 1972 N 460
692 | Provenance inconnue | MCA Neuchâtel | 1513 |  |  |  | hache à rebords | type Grenchen A |  | fals. | 2.61 | 2.3 | 0.28 | 0.21 | 0.063 | 0.166 | 0.023 | 0.001 | 3.85 | 0.169 | 90.3 | 186 mm | 582 g | Abels 1972 Nt 571 | objet de fabrication récente; probable moulage de la hache de Grenchen 280.
693 | Le Landeron | MCA Neuchâtel | Lan. 2 | trouvaille isolée | carte 4/24 | CO | hache à ailerons médians |  | DA1 | 6N3 | 6.83 | 0.43 | 0.62 | 1.19 | 0.36 | 0.24 | 0.02 | 0.043 | 0.035 | 0.046 |  | 182 mm | 718 g
694 | Cortaillod/Est | MCA Neuchâtel | Cort. 225 | palafitte | carte 10/6 | CO | marteau |  | ?? | 5P | 15.61 | 1.75 | 0.093 | 0.149 | 0.057 | 0.121 | 0.002 | 0.02 | 0.032 | 0.017 | 82.2 | 74 mm | 238 g
695 | Cortaillod | MA Boudry | sans Nn | palafitte | carte 3/28 | CO | hache à rebords | type Onnens A | BM | 7N | 7.31 | 0.034 | 0.28 | 0.27 | 0.24 | 0.26 | 0 | 0 | 0.016 | 0.007 | 91.6 | 131 mm | 197 g | Abels 1972 N 528
696 | Cortaillod | MA Boudry | sans N | palafitte | carte 9/16 | CO | hache à ailerons supérieurs et anneau |  | B2 | 6N2 | 4.3 | 1.69 | 0.34 | 0.54 | 0.111 | 0.168 | 0.01 | 0.101 | 0.016 | 0.074 | 92.6 | 155 mm | 496 g
697 | Estavayer-le-Lac | MA Boudry | sans N | palafitte | carte 5/20 | CO | hache à ailerons supérieurs sans anneau |  | A2 | 4N1 | 8.25 | 1.1 | 0.75 | 0.75 | 0.191 | 1.03 | 0.01 | 0.35 | 0.02 | 0.37 | 87.2 | 176 mm | 654 g
698 | Auvernier (?) | MA Boudry | sans N | palafitte | carte 7/11 | CO | hache à ailerons supérieurs et anneau |  | B1 | 3N1 | 7.48 | 0.47 | 0.89 | 0.69 | 0.181 | 1.31 | 0.005 | 0.27 | 0.008 | 0.067 | 88.6 | 171 mm | 616 g
699 | Hauterive/Champréveyres, 1983-86 | MCA Neuchâtel | Hr. 16736 | palafitte | carte 5/14 | CO | hache à ailerons supérieurs sans anneau |  | A2 | 7N | 7.65 | 0.52 | 0.84 | 0.91 | 0.29 | 0.82 | 0.013 | 0.25 | 0.012 | 0.31 | 88.4 | 131 mm | 219 g | Rychner Faraggi 1993 pl. 25/5
700 | Hauterive/Champréveyres, 1983-86, couche 3, zone arrière | MCA Neuchâtel | Hr. 16744 | palafitte | carte 5/14 | CO | couteau à soie repliée |  | A2 | 3N1 | 6.45 | 0.77 | 1.12 | 0.93 | 0.24 | 1.69 | 0.009 | 0.51 | 0.005 | 0.21 | 88.1 | 172 mm | 45 g | Rychner Faraggi 1993 pl. 30/7
701 | Hauterive/Champréveyres, 1983-86, couche 3, zone arrière | MCA Neuchâtel | Hr. 16823 | palafitte | carte 5/14 | CO | hache à ailerons supérieurs et anneau |  | A2 | 4N1 | 7.67 | 1.22 | 0.58 | 0.7 | 0.2 | 0.82 | 0.006 | 0.193 | 0.026 | 0.045 | 88.5 | 164 mm | 601 g | Rychner Faraggi 1993 pl. 25/2
702 | Hauterive/Champréveyres, 1983-86 | MCA Neuchâtel | Hr. 16777 | palafitte | carte 5/14 | CO | hache à ailerons supérieurs sans anneau |  | A2 | 3N1 | 7.02 | 0.98 | 0.74 | 0.64 | 0.157 | 1.14 | 0.007 | 0.31 | 0.025 | 0.21 | 88.8 | 152 mm | 575 g | Rychner 1988b fig. 5; Rychner Faraggi 1993 pl. 25/1
703 | Hauterive/Champréveyres, 1983-86, couche 3, zone arrière | MCA Neuchâtel | Hr. 16765 | palafitte | carte 5/14 | CO | hache à ailerons supérieurs sans anneau |  | A2 | 4N1 | 7.28 | 1.25 | 0.49 | 0.57 | 0.165 | 0.82 | 0.011 | 0.189 | 0.016 | 0.029 | 89.2 | 137 mm | 489 g | Rychner 1990a fig. 5; Rychner Faraggi 1993 pl. 26/1
704 | Hauterive/Champréveyres, 1983-86 | MCA Neuchâtel | Hr. 748 | palafitte | carte 4/22 | CO | couteau à soie plate |  | DA1 | 3P | 8.43 | 0.017 | 0.018 | 0.011 | 0.008 | 0.071 | 0.001 | 0.008 | 0.013 | 0.023 | 91.4 | 111 mm | 19 g | Rychner Faraggi 1993 pl. 30/3
705 | Hauterive/Champréveyres, 1983-86 | MCA Neuchâtel | Hr. 16747 | palafitte | carte 5/14 | CO | couteau à soie droite |  | A2 | 4N2 | 9.85 | 0.39 | 0.31 | 0.52 | 0.165 | 0.52 | 0.007 | 0.103 | 0.015 | 0.043 | 88.1 | 146 mm | 41 g | Rychner Faraggi 1993 pl. 31/3
706 | Hauterive/Champréveyres, 1983-86 | MCA Neuchâtel | Hr. 3041 | palafitte | carte 5/14 | CO | couteau à soie droite |  | A2 | 6N3 | 8.5 | 2.62 | 0.54 | 0.86 | 0.27 | 0.57 | 0.017 | 0.132 | 0.015 | 0.048 | 86.4 | 133 mm | 30 g | Rychner Faraggi 1993 pl. 32/5
707 | Hauterive/Champréveyres, 1983-86, couche 3, zone arrière | MCA Neuchâtel | Hr. 16713 | palafitte | carte 5/14 | CO | couteau à soie repliée |  | A2 | 4N1 | 6.58 | 0.71 | 0.66 | 0.66 | 0.21 | 0.98 | 0.013 | 0.26 | 0.031 | 0.054 | 89.8 | 98 mm | 25 g | Rychner Faraggi 1993 pl. 30/10
708 | Hauterive/Champréveyres, 1983-86, couche 3, zone arrière | MCA Neuchâtel | Hr. 16716 | palafitte | carte 5/14 | CO | couteau à soie droite |  | A2 | 4N2 | 9.12 | 0.188 | 0.31 | 0.47 | 0.115 | 0.62 | 0.003 | 0.11 | 0.019 | 0.093 | 89 | 127 mm | 29 g | Rychner Faraggi 1993 pl. 34/8
709 | Hauterive/Champréveyres, 1983-86, couche 3, zone arrière | MCA Neuchâtel | Hr. 16714 | palafitte | carte 5/14 | CO | couteau à soie droite |  | A2 | 6N3 | 6.15 | 0.75 | 0.6 | 0.98 | 0.41 | 0.39 | 0.018 | 0.116 | 0.036 | 0.194 | 90.4 | 146 mm | 41 g | Rychner Faraggi 1993 pl. 34/6
710 | Hauterive/Champréveyres, 1983-86 | MCA Neuchâtel | Hr. 16751 | palafitte | carte 8/9 | CO | couteau à soie droite |  | B1B2 | 6N3 | 6.71 | 0.31 | 0.35 | 0.79 | 0.21 | 0.34 | 0.024 | 0.088 | 0.01 | 0.089 | 91.1 | 179 mm | 40 g | Rychner 1988b fig. 5; Rychner Faraggi 1993 pl. 34/2
711 | Hauterive/Champréveyres, 1983-86 | MCA Neuchâtel | Hr. 3087 | palafitte | carte 8/9 | CO | couteau à soie droite |  | B1B2 | 6N1 | 2.31 | 0.61 | 0.67 | 1.46 | 0.3 | 0.54 | 0.105 | 0.28 | 0.02 | 0.151 | 93.5 | 232 mm | 86 g | Rychner Faraggi 1993 pl. 34/1
712 | Hauterive/Champréveyres, 1983-86, couche 3, zone arrière | MCA Neuchâtel | Hr. 16727 | palafitte | carte 3/32 | CO | épingle à col renflé perforé |  | BM | 2P | 7.71 | 0.027 | 0.043 | 0.01 | 0.002 | 0.018 | 0 | 0.016 | 0.017 | 0.011 | 92.2 | 186 mm | 16 g | Rychner/Kläntschi 1989 fig. 4; Rychner Faraggi 1993 pl. 53/8
713 | Hauterive/Champréveyres, 1983-86 | MCA Neuchâtel | Hr. 3008 | palafitte | carte 4/22 | CO | épingle de Binningen à 3 côtes |  | DA1 | 3P | 8.29 | 0.008 | 0.012 | 0.006 | 0.005 | 0.074 | 0 | 0.014 | 0.011 | 0.162 | 91.4 | 163 mm | 16 g | Rychner Faraggi 1993 pl. 54/3
714 | Hauterive/Champréveyres, 1983-86 | MCA Neuchâtel | Hr. 16725 | palafitte | carte 4/22 | CO | épingle type Wollmesheim |  | DA1 | 2N | 6.29 | 0.37 | 0.35 | 0.099 | 0.039 | 0.23 | 0.014 | 0.22 | 0.027 | 0.32 | 92 | 162 mm | 20 g | Rychner Faraggi 1993 pl. 54/5
715 | Hauterive/Champréveyres, 1983-86 | MCA Neuchâtel | Hr. 16717 | palafitte | carte 5/14 | CO | épingle à nodosités |  | A2 | 4N2 | 11.55 | 0.32 | 0.21 | 0.2 | 0.069 | 0.63 | 0 | 0.23 | 0.009 | 0.039 | 86.7 | 171 mm | 15 g | Rychner Faraggi 1993 pl. 55/3
716 | Hauterive/Champréveyres, 1983-86, couche 3, zone arrière | MCA Neuchâtel | Hr. 16775 | palafitte | carte 5/14 | CO | épingle à nodosités |  | A2 | 3N3 | 11.78 | 0.81 | 0.053 | 0.034 | 0.009 | 0.65 | 0 | 0.39 | 0.013 | 0.166 | 86.1 | 140 mm | 11 g | Rychner Faraggi 1993 pl. 55/4
717 | Hauterive/Champréveyres, 1983-86, couche 3, zone arrière | MCA Neuchâtel | Hr. 3066 | palafitte | carte 5/14 | CO | épingle à col orné de stries obliques alternes |  | A2 | 4N1 | 7.58 | 1.12 | 0.48 | 0.65 | 0.186 | 0.66 | 0.011 | 0.171 | 0.009 | 0.077 | 89.1 | 190 mm | 14 g | Rychner Faraggi 1993 pl. 55/12
718 | Hauterive/Champréveyres, 1983-86 | MCA Neuchâtel | Hr. 3067 | palafitte | carte 5/14 | CO | épingle "des palafittes" |  | A2 | 4N1 | 7.66 | 0.83 | 0.48 | 0.71 | 0.21 | 0.71 | 0.012 | 0.2 | 0.014 | 0.125 | 89 | 126 mm | 15 g | Rychner 1988b fig. 5; Rychner Faraggi 1993 pl. 56/14
719 | Hauterive/Champréveyres, 1983-86, couche 3, zone arrière | MCA Neuchâtel | Hr. 6583 | palafitte | carte 5/14 | CO | hameçon |  | A2 | 2N | 9.34 | 0.193 | 0.22 | 0.114 | 0.042 | 0.167 | 0.007 | 0.09 | 0.014 | 0.016 | 89.8 | 37 mm | 1,7 g | Rychner Faraggi 1993 pl. 17/11
720 | Hauterive/Champréveyres, 1983-86 | MCA Neuchâtel | Hr. 6452 | palafitte | carte 6/9 | CO | applique |  | A2B1 | 5P | 15.54 | 0.7 | 0.03 | 0.06 | 0.027 | 0.038 | 0 | 0.008 | 0.001 | 0.099 | 83.5 | 51 mm | 1,7 g | Rychner Faraggi 1993 pl. 82/4
721 | Hauterive/Champréveyres, 1983-86 | MCA Neuchâtel | Hr. 9815 | palafitte | carte 10/7 | CO | élément spiralé |  | ?? | 5P | 11.03 | 0.27 | 0.043 | 0.071 | 0.027 | 0.062 | 0.003 | 0.018 | 0.011 | 0.033 | 88.4 | 32 mm | 1,5 g | Rychner Faraggi 1993 pl. 89/6
722 | Hauterive/Champréveyres, 1983-86 | MCA Neuchâtel | Hr. 3515 | palafitte | carte 6/9 | CO | applique |  | A2B1 | 6N2 | 10.58 | 0.58 | 0.39 | 0.53 | 0.193 | 0.28 | 0.019 | 0.054 | 0.013 | 0.151 | 87.2 | 33 mm | 1,5 g | Rychner Faraggi 1993 pl. 86/12
723 | Hauterive/Champréveyres, 1983-86 | MCA Neuchâtel | Hr. 6678 | palafitte | carte 6/9 | CO | applique |  | A2B1 | 5N1 | 9.11 | 0.61 | 0.115 | 0.31 | 0.099 | 0.146 | 0.011 | 0.02 | 0.008 | 0.028 | 89.5 | 23 mm | 1,4 g | Rychner Faraggi 1993 pl. 88/6
724 | Hauterive/Champréveyres, 1983-86 | MCA Neuchâtel | Hr. 3714 | palafitte | carte 6/9 | CO | applique |  | A2B1 | 1P | 12.48 | 1.39 | 0.126 | 0.126 | 0.053 | 0.088 | 0.003 | 0.045 | 0.006 | 0.105 | 85.6 | 19 mm | 0,5 g | Rychner Faraggi 1993 pl. 82/25
725 | Hauterive/Champréveyres, 1983-86, couche 3, zone arrière | MCA Neuchâtel | Hr. 9572 | palafitte | carte 5/14 | CO | rondelle |  | A2 | 6P | 16.36 | 0.044 | 0.005 | 0.009 | 0.004 | 0.003 | 0.001 | 0.004 | 0.006 | 0.044 | 83.5 | 16 mm | 0,2 g | Rychner Faraggi 1993 pl. 43/40
726 | Hauterive/Champréveyres, 1983-86, couche 3, zone arrière | MCA Neuchâtel | Hr. 3377 | palafitte | carte 5/14 | CO | anneau |  | A2 | 5R | 7.14 | 0.7 | 1.15 | 1.78 | 0.36 | 1.27 | 0.018 | 0.25 | 0.009 | 0.07 | 87.3 | 21 mm | 0,2 g | Rychner Faraggi 1993 pl. 134/65
727 | Hauterive/Champréveyres, 1983-86 | MCA Neuchâtel | Hr. 16839 | palafitte | carte 5/14 | CO | hache à ailerons supérieurs sans anneau |  | A2 | 4N1 | 7.15 | 1.09 | 0.49 | 0.6 | 0.22 | 0.57 | 0.015 | 0.142 | 0.02 | 0.02 | 89.7 | 174 mm | 589 g | Rychner Faraggi 1993 pl. 24/2
728 | Hauterive/Champréveyres, 1983-86, couche 3, zone arrière | MCA Neuchâtel | Hr. 16858 | palafitte | carte 5/14 | CO | hache à ailerons supérieurs sans anneau |  | A2 | 4N1 | 7.89 | 0.69 | 0.56 | 0.72 | 0.195 | 0.91 | 0.013 | 0.29 | 0.026 | 0.129 | 88.6 | 170 mm | 595 g | Rychner Faraggi 1993 pl. 24/4
729 | Hauterive/Champréveyres, 1983-86, couche 3, zone arrière | MCA Neuchâtel | Hr. 16850 | palafitte | carte 5/14 | CO | hache à ailerons supérieurs sans anneau |  | A2 | 5N2 | 7.86 | 0.66 | 0.4 | 0.67 | 0.153 | 0.52 | 0.01 | 0.108 | 0.016 | 0.028 | 89.6 | 150 mm | 504 g | Rychner Faraggi 1993 pl. 24/6
730 | Hauterive/Champréveyres, 1983-86 | MCA Neuchâtel | Hr. 16849 | palafitte | carte 6/9 | CO | faucille à languette perforée et ergot |  | A2B1 | 4N1 | 12.85 | 0.47 | 0.48 | 0.65 | 0.182 | 0.77 | 0.011 | 0.21 | 0.011 | 0.061 | 84.3 | 130x96 mm | 109 g | Rychner Faraggi 1993 pl. 28/1
731 | Hauterive/Champréveyres, 1983-86, couche 3, zone arrière | MCA Neuchâtel | Hr. 16801 | palafitte | carte 5/14 | CO | couteau à soie droite |  | A2 | 4N1 | 7.45 | 0.67 | 0.49 | 0.48 | 0.149 | 0.97 | 0.011 | 0.35 | 0.027 | 0.34 | 89.1 | 174 mm | 38 g | Rychner Faraggi 1993 pl. 32/6
732 | Hauterive/Champréveyres, 1983-86, couche 3, zone arrière | MCA Neuchâtel | Hr. 16819 | palafitte | carte 5/14 | CO | couteau à soie droite |  | A2 | 4N1 | 7.74 | 1.31 | 0.43 | 0.62 | 0.183 | 0.72 | 0.01 | 0.22 | 0.012 | 1.09 | 87.7 | 160 mm | 33 g | Rychner 1988b fig. 5; Rychner Faraggi 1993 pl. 31/1
733 | Hauterive/Champréveyres, 1983-86, couche 3, zone arrière | MCA Neuchâtel | Hr. 16824 | palafitte | carte 5/14 | CO | couteau à soie droite |  | A2 | 6N2 | 10.32 | 4.5 | 0.29 | 0.41 | 0.127 | 0.2 | 0.017 | 0.066 | 0.016 | 0.016 | 84 | 124 mm | 35 g | Rychner Faraggi 1993 pl. 31/4
734 | Hauterive/Champréveyres, 1983-86, couche 3, zone arrière | MCA Neuchâtel | Hr. 16802 | palafitte | carte 5/14 | CO | couteau à soie droite |  | A2 | 4N4 | 9.09 | 0.25 | 0.8 | 1.08 | 0.21 | 1.19 | 0.014 | 0.34 | 0.021 | 0.106 | 86.9 | 131 mm | 29 g | Rychner Faraggi 1993 pl. 32/9
735 | Hauterive/Champréveyres, 1983-86, couche 3, zone arrière | MCA Neuchâtel | Hr. 16836 | palafitte | carte 5/14 | CO | couteau à soie droite |  | A2 | 4N2 | 10.39 | 0.45 | 0.187 | 0.28 | 0.099 | 0.65 | 0.007 | 0.19 | 0.016 | 0.136 | 87.6 | 164 mm | 36 g | Rychner Faraggi 1993 pl. 32/7
736 | Hauterive/Champréveyres, 1983-86, couche 3, zone arrière | MCA Neuchâtel | Hr. 16812 | palafitte | carte 5/14 | CO | couteau à soie repliée |  | A2 | 3N1 | 3.35 | 1.94 | 0.81 | 0.51 | 0.161 | 1.86 | 0.007 | 0.48 | 0.017 | 0.21 | 90.7 | 191 mm | 53 g | Rychner Faraggi 1993 pl. 30/9
737 | Hauterive/Champréveyres, 1983-86 | MCA Neuchâtel | Hr. 16843 | palafitte | carte 7/13 | CO | couteau à soie droite et pièce cylindrique intermédiaire |  | B1 | 5N3 | 2.45 | 0.69 | 0.46 | 1.55 | 0.59 | 1.12 | 0.005 | 0.04 | 0.007 | 0.021 | 93.1 | 229 mm | 60 g | Rychner Faraggi 1993 pl. 33/3
738 | Gorgier/Creux-du-Van | MA Boudry | sans N/ | trouvaille isolée | carte 3/26 | CO | hache à rebords | type Grenchen C | BM | 3N3 | 6.15 | 0.038 | 0.41 | 0.149 | 0.035 | 0.53 | 0.003 | 0.024 | 0.01 | 0.029 | 92.6 | 206 mm | 544 g | Abels 1972 N2 579
739 | Zurich/Haumesser | MNS Zurich | 1365-6 | palafitte | carte 10/9 | E | fragment de lingot plano-convexe |  | ?? | 1N | 0.022 | 0.054 | 0.25 | 0.27 | 0.049 | 0.192 | 0.002 | 0.24 | 0.01 | 1.18 | 97.7 | 94 mm | 766 g
740 | Zurich/Haumesser | MNS Zurich | 1365-7 | palafitte | carte 10/9 | E | fragment de lingot plano-convexe |  | ?? | 1N | 0.043 | 0.074 | 0.34 | 0.37 | 0.053 | 0.24 | 0.008 | 0.23 | 0.024 | 1 | 97.6 | 52 mm | 270 g
741 | Zurich/Haumesser | MNS Zurich | 1365-8 | palafitte | carte 10/9 | E | fragment de lingot plano-convexe |  | ?? | 6N3 | 0.026 | 0.072 | 0.67 | 0.89 | 0.057 | 0.109 | 0.004 | 0.066 | 0.023 | 0.175 | 97.9 | 52 mm | 194 g
742 | Hauterive/Champréveyres | MCA Neuchâtel | sans N/ | palafitte |  |  | vase à épaulement |  |  | fals. | 6.67 | 0.96 | 0.2 | 0.085 | 0.065 | 0.073 | 0.02 | 0.012 | 1.29 | 0.079 | 90.5 | 96 mm | 952 g | Vouga 1933 p. 184 | objet de fabrication récente ?
743 | Corcelettes | MCA Neuchâtel | Gran. 25 | palafitte | carte 6/3 | CO | tasse type Kirkendrup |  | A2B1 | 4P | 13.02 | 0.33 | 0.1 | 0.098 | 0.05 | 0.22 | 0.012 | 0.155 | 0.029 | 0.056 | 85.9 | 148 mm | 88 g
744 | Onnens | MCA Neuchâtel | On. 23 | palafitte | carte 6/4 | CO | tasse type Kirkendrup |  | A2B1 | 5N1 | 7.89 | 0.27 | 0.26 | 0.46 | 0.19 | 0.29 | 0.024 | 0.062 | 0.008 | 0.103 | 90.4 | 53 mm | 55 g
745 | Estavayer-le-Lac | MCA Neuchâtel | Est. 19 | palafitte | carte 7/16 | CO | couteau à soie droite |  | B1 | 6N3 | 8.05 | 2.66 | 0.54 | 0.84 | 0.27 | 0.38 | 0.018 | 0.074 | 0.013 | 0.019 | 87.1 | 257 mm | 65 g
746 | Auvernier | MCA Neuchâtel | Auv. 904 | palafitte | carte 7/11 | CO | couteau à soie droite |  | B1 | 4N3 | 9.1 | 1.34 | 0.128 | 0.27 | 0.084 | 0.27 | 0 | 0.063 | 0.018 | 0.016 | 88.7 | 187 mm | 39 g | Rychner 1979 pl. 110/6
747 | Concise | MCA Neuchâtel | Conc. 28 | palafitte | carte 7/8 | CO | couteau à soie droite et pièce cylindrique intermédiaire |  | B1 | 5N1 | 10.43 | 0.48 | 0.27 | 0.37 | 0.125 | 0.32 | 0.006 | 0.148 | 0.021 | 0.167 | 87.7 | 191 mm | 46 g
748 | Corcelettes | MCA Neuchâtel | Gran. 30 | palafitte | carte 7/7 | CO | couteau à soie droite et pièce cylindrique intermédiaire |  | B1 | 6N1 | 7.88 | 2.74 | 1.01 | 1.28 | 0.28 | 0.72 | 0.047 | 0.37 | 0.015 | 0.142 | 85.5 | 235 mm | 70 g
749 | Corcelettes | MCA Neuchâtel | Gran. 31 | palafitte | carte 9/13 | CO | couteau à douille |  | B2 | 6N2 | 8.75 | 2.57 | 0.31 | 0.42 | 0.138 | 0.171 | 0.023 | 0.088 | 0.023 | 0.01 | 87.5 | 204 mm | 97 g
750 | Cortaillod | MCA Neuchâtel | Cort. 199 | palafitte | carte 7/10 | CO | pointe de lance |  | B1 | 4N2 | 8.16 | 1.41 | 0.25 | 0.46 | 0.159 | 0.45 | 0.004 | 0.122 | 0.023 | 0.039 | 88.9 | 184 mm | 134 g
751 | Filisur/Friedhof | RM Coire | P 1973.241 | dépôt | carte 10/12 | E | marteau |  | ?? | 3P | 6.82 | 0.9 | 0.009 | 0.007 | 0.025 | 0.086 | 0 | 0.06 | 0.43 | 0.84 | 90.8 | 133 mm |  | Caviezel 1890
752 | Filisur/Friedhof | RM Coire | P 1973.239 | dépôt | carte 10/12 | E | marteau |  | ?? | 3P | 13.69 | 0.011 | 0.009 | 0.007 | 0.024 | 0.22 | 0 | 0.126 | 0.21 | 0.98 | 84.7 | 109 mm |  | Caviezel 1890
753 | Schiers/Montagna | RM Coire | P 1971.417 | dépôt | carte 10/11 | E | marteau |  | ?? | 4P | 13.7 | 0.016 | 0.008 | 0.01 | 0.028 | 0.176 | 0 | 0.11 | 0.22 | 1.21 | 84.5 | 95 mm | 670 g | Keller Tarnuzzer 1935 fig. fig. 4; Wyss 1971 fig. 7/5
754 | Schiers/Montagna | RM Coire | P 1971.428 | dépôt | carte 10/11 | E | lingot |  | ?? | 6N1 | 20.5 | 3.55 | 0.73 | 1.8 | 0.156 | 0.4 | 0.047 | 0.007 | 0.61 | 0.082 | 72.2 | 83 mm | 407 g | Keller Tarnuzzer 1935 fig. 15
755 | Coire/Rheinfels | RM Coire | III.B.4.b | trouvaille isolée | carte 4/56 | E | hache à ailerons naissants | type Ollon | DA1 | 6P | 8.31 | 0.22 | 0.025 | 0.124 | 0.044 | 0.016 | 0.014 | 0.014 | 0.084 | 0.047 | 91.1 | 128 mm
756 | Coire/Lürlibad | RM Coire | III.B.4.a | trouvaille isolée | carte 8/14 | E | hache à ailerons supérieurs sans anneau | type Laugen-Meulaun (?) | B1B2 | 3P | 13.53 | 0.007 | 0.086 | 0.009 | 0.051 | 0.199 | 0 | 0.019 | 0.005 | 0.049 | 86.1 | 161 mm |  | Speck 1992 fig. 8/2
757 | Haldenstein | RM Coire | III.B.32 | trouvaille isolée | carte 6/18 | E | tête d'épingle bulbeuse |  | A2B1 | 1P | 5.15 | 6.61 | 0.154 | 0.106 | 0.071 | 0.093 | 0.036 | 0.013 | 0 | 0.01 | 87.8 | 38 mm
758 | Schiers/Montagna | RM Coire | P 1966.46 | dépôt | carte 10/11 | E | marteau |  | ?? | 4N3 | 12.48 | 0.017 | 0.013 | 0.014 | 0.012 | 0.49 | 0 | 0.3 | 0.21 | 2.84 | 83.6 | 164 mm |  | Keller Tarnuzzer 1935
759 | Schiers/Montagna | RM Coire | P 1971.424 | dépôt | carte 10/11 | E | lingot plano-convexe |  | ?? | 3P | 0.046 | 0.017 | 0.032 | 0.021 | 0.002 | 0.174 | 0 | 0.59 | 0.036 | 4.39 | 94.7 | 126 mm |  | Keller Tarnuzzer 1935 fig. 11
760 | Hitzkirch/Moos | NM Lucerne | B 119 | palafitte | carte 5/24 | E | hache à ailerons supérieurs sans anneau |  | A2 | 6N3 | 7.89 | 0.73 | 0.61 | 0.83 | 0.3 | 0.53 | 0.014 | 0.117 | 0.009 | 0.043 | 88.9 | 117 mm |  | Rychner 1988b fig. 3
761 | Hitzkirch/Moos | NM Lucerne | B 117 | palafitte | carte 5/24 | E | hache à ailerons supérieurs sans anneau |  | A2 | 3N3 | 9.54 | 0.36 | 0.51 | 0.34 | 0.088 | 0.92 | 0.008 | 0.42 | 0.064 | 0.31 | 87.4 | 108 mm |  | Rychner 1988b fig. 3
762 | Hitzkirch/Moos | NM Lucerne | B 120 | palafitte | carte 5/24 | E | hache à ailerons supérieurs sans anneau |  | A2 | 4N4 | 8.69 | 0.73 | 0.5 | 0.62 | 0.161 | 1.15 | 0.003 | 0.41 | 0.016 | 1.21 | 86.5 | 130 mm |  | Rychner 1988b fig. 3
763 | Hitzkirch/Moos | NM Lucerne | B 118 | palafitte | carte 5/24 | E | hache à ailerons supérieurs sans anneau |  | A2 | 3N1 | 7.91 | 0.28 | 0.91 | 0.36 | 0.099 | 1.59 | 0.001 | 0.52 | 0.046 | 0.28 | 88 | 112 mm |  | Rychner 1988b fig. 3
764 | Hitzkirch/Moos | NM Lucerne | B 121 | palafitte | carte 5/24 | E | hache à ailerons supérieurs sans anneau |  | A2 | 4N4 | 6.87 | 0.84 | 0.6 | 0.65 | 0.161 | 1.11 | 0.001 | 0.7 | 0.012 | 0.93 | 88.1 | 159 mm |  | Rychner 1988b fig. 3
765 | Hitzkirch/Moos | NM Lucerne | B 122 | palafitte | carte 7/18 | E | hache à ailerons supérieurs et anneau |  | B1 | 6R | 1.74 | 0.63 | 1.49 | 5.39 | 0.59 | 1.56 | 0.002 | 0.119 | 0.013 | 0.038 | 88.4 | 176 mm |  | Rychner 1988b fig. 3; 1990a fig. 4
766 | Hitzkirch/Moos | NM Lucerne | B 123 | palafitte | carte 5/24 | E | hache à ailerons supérieurs sans anneau |  | A2 | 4N1 | 8.14 | 0.76 | 0.54 | 0.64 | 0.188 | 0.86 | 0.01 | 0.25 | 0.014 | 0.088 | 88.5 | 191 mm |  | Rychner 1988b fig. 3; 1990a fig. 4
767 | Hitzkirch/Moos | NM Lucerne | B 124 | palafitte | carte 5/24 | E | hache à ailerons supérieurs sans anneau |  | A2 | 4N1 | 6.06 | 1.02 | 0.47 | 0.66 | 0.2 | 0.69 | 0.007 | 0.098 | 0.007 | 0.008 | 90.8 | 143 mm |  | Rychner 1988b fig. 3
768 | Hitzkirch/Moos | NM Lucerne | B 126 | palafitte | carte 5/24 | E | hache à ailerons supérieurs sans anneau |  | A2 | 4N1 | 8.63 | 0.89 | 0.46 | 0.55 | 0.162 | 0.73 | 0.008 | 0.24 | 0.009 | 0.172 | 88.1 | 145 mm |  | Rychner 1988b fig. 3
769 | Hitzkirch/Moos | NM Lucerne | B 127 | palafitte | carte 5/24 | E | hache à ailerons supérieurs sans anneau |  | A2 | 3N1 | 7.81 | 0.95 | 0.69 | 0.54 | 0.124 | 1.55 | 0.003 | 0.45 | 0.013 | 0.175 | 87.7 | 142 mm |  | Rychner 1988b fig. 3
770 | Hitzkirch/Moos | NM Lucerne | B 125 | palafitte | carte 5/24 | E | hache à ailerons supérieurs sans anneau |  | A2 | 4N1 | 6.76 | 0.81 | 0.73 | 0.79 | 0.188 | 1 | 0.009 | 0.32 | 0.03 | 0.22 | 89.1 | 131 mm |  | Rychner 1988b fig. 3
771 | Hitzkirch/Moos | NM Lucerne | B 106 | palafitte | carte 5/24 | E | couteau à soie droite |  | A2 | 4N1 | 7.55 | 0.46 | 0.48 | 0.62 | 0.175 | 0.74 | 0.007 | 0.23 | 0.025 | 0.22 | 89.5 | 182 mm |  | Rychner 1988b fig. 3
772 | Hitzkirch/Moos | NM Lucerne | B 107 | palafitte | carte 5/24 | E | couteau à soie repliée |  | A2 | 4N1 | 8.23 | 0.56 | 0.65 | 0.6 | 0.162 | 1.09 | 0.008 | 0.34 | 0.008 | 0.175 | 88.2 | 172 mm |  | Rychner 1988b fig. 3
773 | Hitzkirch/Moos | NM Lucerne | B 111 | palafitte | carte 5/24 | E | couteau à soie droite |  | A2 | 4N1 | 8 | 0.9 | 0.42 | 0.53 | 0.191 | 0.58 | 0.01 | 0.121 | 0.007 | 0.042 | 89.2 | 155 mm |  | Rychner 1988b fig. 3
774 | Sursee/Zellmoos | NM Lucerne | B 99 | palafitte | carte 6/14 | E | faucille à languette perforée et ergot |  | A2B1 | 3N1 | 7.6 | 1.03 | 0.54 | 0.44 | 0.117 | 1.01 | 0 | 0.57 | 0.006 | 1.12 | 87.6 | 128x93 mm |  | Rychner 1988b fig. 3
775 | Lac de Sempach | NM Lucerne | B 104 | palafitte | carte 6/15 | E | faucille à languette perforée et ergot | type Wollishofen | A2B1 | 3N3 | 8.53 | 0.32 | 0.36 | 0.32 | 0.084 | 0.79 | 0.003 | 0.42 | 0.021 | 0.6 | 88.6 | 143x86 mm |  | Rychner 1988b fig. 3
776 | Sursee/Zellmoos | NM Lucerne | B 143 | palafitte | carte 7/17 | E | bracelet type Cortaillod |  | B1 | 5R | 4.02 | 0.62 | 0.86 | 2.75 | 0.56 | 1 | 0.016 | 0.063 | 0.001 | 0.013 | 90.1 | 82 mm |  | Weidmann 1983; Paszthory 1985 Ne 891 906; Rychner 1988b
777 | Sursee/Zellmoos | NM Lucerne | B 141 | palafitte | carte 7/17 | E | bracelet type Cortaillod |  | B1 | 5R | 3.99 | 0.53 | 0.74 | 2.46 | 0.55 | 1.05 | 0.013 | 0.068 | 0.002 | 0.005 | 90.6 | 97,4 mm |  | Weidmann 1983; Paszthory 1985 N; 891 906; Rychner 1988b | voir 776
778 | Sursee/Zellmoos | NM Lucerne | B 137 | palafitte | carte 7/17 | E | bracelet type Cortaillod |  | B1 | 6R | 0.09 | 0.35 | 1.17 | 3.8 | 0.58 | 1.18 | 0.003 | 0.012 | 0.006 | 0.014 | 92.8 | 95 mm |  | Weidmann 1983; Paszthory 1985 N/ 891 906; Rychner 1988b | voir 776
779 | Sursee/Zellmoos | NM Lucerne | B 135 | palafitte | carte 7/17 | E | bracelet type Cortaillod |  | B1 | 5R | 1.06 | 0.86 | 1.26 | 3.94 | 0.59 | 1.58 | 0.004 | 0.046 | 0.005 | 0.004 | 90.7 | 96,6 mm |  | Weidmann 1983; Paszthory 1985 N/ 891 906; Rychner 1988b | voir 776
780 | Sursee/Zellmoos | NM Lucerne | B 138 | palafitte | carte 7/17 | E | bracelet type Cortaillod |  | B1 | 5R | 4.11 | 0.54 | 0.78 | 2.44 | 0.52 | 1.06 | 0.018 | 0.073 | 0.005 | 0.006 | 90.4 | 92,6 mm |  | Weidmann 1983; Paszthory 1985 N/ 891 906; Rychner 1988b | voir 776
781 | Sursee/Zellmoos | NM Lucerne | B 134 | palafitte | carte 7/17 | E | bracelet type Cortaillod |  | B1 | 5R | 3.98 | 0.52 | 0.77 | 2.41 | 0.54 | 1.06 | 0.017 | 0.068 | 0.005 | 0.005 | 90.6 | 100,4 mm |  | Weidmann 1983; Paszthory 1985 N3 891 906; Rychner 1988b | voir 776
782 | Sursee/Zellmoos | NM Lucerne | B 136 | palafitte | carte 7/17 | E | bracelet type Cortaillod |  | B1 | 5R | 1.84 | 0.35 | 1.04 | 2.98 | 0.56 | 1.25 | 0.01 | 0.029 | 0.003 | 0.004 | 91.9 | 82,8 mm |  | Weidmann 1983; Paszthory 1985 Ny 891 906; Rychner 1988b | voir 776
783 | Sursee/Zellmoos | NM Lucerne | B 131 | palafitte | carte 7/17 | E | bracelet type Cortaillod |  | B1 | 5R | 4.58 | 0.64 | 0.86 | 2.72 | 0.56 | 1.04 | 0.02 | 0.076 | 0.001 | 0.007 | 89.5 | 85,7 mm |  | Weidmann 1983; Paszthory 1985 Nm 891 906; Rychner 1988b | voir 776
784 | Sursee/Zellmoos | NM Lucerne | B 133 | palafitte | carte 7/17 | E | bracelet type Cortaillod |  | B1 | 5R | 2.18 | 0.58 | 1.27 | 3.81 | 0.56 | 1.71 | 0.001 | 0.082 | 0.006 | 0.006 | 89.8 | 89,7 mm |  | Weidmann 1983; Paszthory 1985 N/ 891 906; Rychner 1988b | voir 776
785 | Sursee/Zellmoos | NM Lucerne | B 132 | palafitte | carte 7/17 | E | bracelet type Cortaillod |  | B1 | 5N3 | 5.39 | 0.45 | 0.6 | 2 | 0.5 | 0.95 | 0.007 | 0.047 | 0.009 | 0.002 | 90 | 85,5 mm |  | Weidmann 1983; Paszthory 1985 N/ 891 906; Rychner 1988b | voir 776
786 | Sursee/Zellmoos | NM Lucerne | B 139 | palafitte | carte 7/17 | E | bracelet type Cortaillod |  | B1 | 5R | 3.94 | 0.56 | 0.79 | 2.5 | 0.53 | 1.05 | 0.019 | 0.063 | 0.005 | 0.003 | 90.5 | 94 mm |  | Weidmann 1983; Paszthory 1985 N/ 891 906; Rychner 1988b | voir 776
787 | Sursee/Zellmoos | NM Lucerne | B 140 | palafitte | carte 7/17 | E | bracelet type Cortaillod |  | B1 | 5R | 3.97 | 0.54 | 0.76 | 2.32 | 0.58 | 1.07 | 0.016 | 0.079 | 0.006 | 0.006 | 90.7 | 92 mm |  | Weidmann 1983; Paszthory 1985 Nc 891 906; Rychner 1988b | voir 776
788 | Sursee/Zellmoos | NM Lucerne | B 142 | palafitte | carte 7/17 | E | bracelet type Cortaillod |  | B1 | 5R | 3.98 | 0.54 | 0.78 | 2.44 | 0.53 | 1.06 | 0.019 | 0.068 | 0.009 | 0.007 | 90.6 | 90,4 mm |  | Weidmann 1983; Paszthory 1985 N/ 891 906; Rychner 1988b | voir 776
789 | Sursee/Zellmoos | NM Lucerne | B 128 | palafitte | carte 7/17 | E | bracelet type Cortaillod |  | B1 | 5R | 3.97 | 0.6 | 0.86 | 2.79 | 0.56 | 1.02 | 0.023 | 0.06 | 0.006 | 0.015 | 90.1 | 87 mm |  | Weidmann 1983; Paszthory 1985 N/ 891 906; Rychner 1988b fig. 1 | voir 776
790 | Sursee/Zellmoos | NM Lucerne | B 129 | palafitte | carte 7/17 | E | bracelet type Cortaillod |  | B1 | 5R | 4.05 | 0.56 | 0.77 | 2.38 | 0.58 | 1.07 | 0.019 | 0.08 | 0.005 | 0.006 | 90.5 | 86,3 mm |  | Weidmann 1983; Paszthory 1985 Nl 891 906; Rychner 1988b | voir 776
791 | Sursee/Zellmoos | NM Lucerne | B 130 | palafitte | carte 7/17 | E | bracelet type Cortaillod |  | B1 | 5R | 2.02 | 0.6 | 1.29 | 3.89 | 0.59 | 1.66 | 0.003 | 0.075 | 0.003 | 0.004 | 89.9 | 89,3 mm |  | Weidmann 1983; Paszthory 1985 N/ 891 906; Rychner 1988b fig. 1 | voir 776
792 | Sursee/Zellmoos | NM Lucerne | B 150 | palafitte | carte 10/8 | E | gouge |  | ?? | 5N1 | 8.09 | 0.75 | 0.24 | 0.39 | 0.13 | 0.32 | 0.004 | 0.164 | 0.013 | 0.25 | 89.7 | 78 mm |  | Rychner 1988b fig. 3
793 | Sursee/Zellmoos | NM Lucerne | B 35 | palafitte | carte 3/78 | E | hache à rebords | type Cressier D | BM | 3N3 | 9.37 | 0.022 | 0.4 | 0.033 | 0.011 | 0.82 | 0 | 0.037 | 0.001 | 0.163 | 89.1 | 153 mm |  | Abels 1972 N/ 378
794 | Sursee/Zellmoos | NM Lucerne | C 22 | palafitte | carte 7/17 | E | hache à ailerons supérieurs et anneau |  | B1 | 4N3 | 8.05 | 0.31 | 0.26 | 0.29 | 0.09 | 0.31 | 0.07 | 0.107 | 0.007 | 0.095 | 90.4 | 173 mm |  | Rychner 1988b fig. 3
795 | Sursee/Zellmoos | NM Lucerne | sans N/ | palafitte | carte 7/17 | E | hache à ailerons supérieurs et anneau |  | B1 | 5R | 3.01 | 0.66 | 0.92 | 2.91 | 0.56 | 1.44 | 0.002 | 0.069 | 0.003 | 0.007 | 90.4 | 149 mm |  | Rychner 1988b fig. 3
796 | Sursee/Zellmoos | NM Lucerne | C 22 c | palafitte | carte 9/28 | E | hache à ailerons supérieurs et anneau |  | B2 | 6N2 | 4.02 | 0.85 | 0.38 | 0.63 | 0.126 | 0.29 | 0.012 | 0.07 | 0.006 | 0.003 | 93.6 | 148 mm |  | Rychner 1988b fig. 3
797 | Sursee/Zellmoos | NM Lucerne | C 22 d | palafitte | carte 7/17 | E | hache à ailerons supérieurs et anneau |  | B1 | 3N3 | 6.63 | 0.107 | 0.27 | 0.177 | 0.069 | 0.62 | 0.015 | 0.059 | 0.006 | 0.122 | 91.9 | 160 mm |  | Rychner 1988b fig. 3
798 | Sursee/Zellmoos | NM Lucerne | C 22 e | palafitte | carte 9/28 | E | hache à ailerons supérieurs et anneau |  | B2 | 6N3 | 3.42 | 0.62 | 0.36 | 0.8 | 0.22 | 0.31 | 0.006 | 0.11 | 0.008 | 0.082 | 94.1 | 136 mm |  | Rychner 1988b fig. 3
799 | Sursee/Zellmoos | NM Lucerne | C 22 f | palafitte | carte 7/17 | E | hache à ailerons supérieurs et anneau |  | B1 | 5R | 1.68 | 0.55 | 1.2 | 3.72 | 0.55 | 1.38 | 0.011 | 0.074 | 0.007 | 0.002 | 90.8 | 163 mm |  | Rychner 1988b fig. 3
800 | Sursee/Zellmoos | NM Lucerne | sans Nu | palafitte | carte 5/23 | E | couteau à soie repliée |  | A2 | 3N1 | 6.96 | 0.68 | 0.71 | 0.57 | 0.185 | 1.1 | 0.011 | 0.36 | 0.029 | 0.26 | 89.1 | 138 mm |  | Rychner 1988b fig. 3
801 | Sursee/Zellmoos | NM Lucerne | sans N/ | palafitte | carte 5/23 | E | couteau à soie droite |  | A2 | 4N1 | 8.21 | 0.49 | 0.43 | 0.41 | 0.109 | 0.93 | 0 | 0.33 | 0.02 | 0.23 | 88.8 | 121 mm |  | Rychner 1988b fig. 3
802 | Möhlin- Rheinfelden | Fricktaler Museum | A 842 | trouvaille isolée | carte 3/74 | E | hache à rebords | type Möhlin A | BM | 3N3 | 7.18 | 0.008 | 0.46 | 0.048 | 0.009 | 0.5 | 0 | 0.019 | 0.011 | 0.036 | 91.7 | 179 mm | 428 g | Abels 1972 N 312
803 | Rheinfelden- Rheinfelden | Fricktaler Museum | 479 (prêt de VM Brugg) | trouvaille isolée | carte 3/73 | E | hache à rebords | type Nehren C | BM | 2P | 9.87 | 0.045 | 0.191 | 0.059 | 0.011 | 0.144 | 0 | 0.032 | 0 | 0.12 | 89.5 | 177 mm | 183 g | Abels 1972 N 459
804 | Kaiserstuhl | HM Baden | L I/2 | trouvaille isolée | carte 3/82 | E | hache à rebords | type Cressier E | BM | 1N | 9.68 | 0.103 | 0.38 | 0.32 | 0.29 | 0.199 | 0.003 | 0.011 | 0.002 | 0.007 | 89 | 166 mm | 233 g | Abels 1972 N 379
805 | Niedergösgen | HM Olten | 92/1/1 | trouvaille isolée | carte 3/77 | E | hache à rebords | type Escheim A | BM | 3N2 | 9.08 | 0.049 | 0.197 | 0.113 | 0.016 | 0.35 | 0 | 0.042 | 0.01 | 0.24 | 89.9 | 184 mm | 97 g | Abels 1972 No 468
806 | Vully-le-Bas/Sugiez | MCA Neuchâtel | Sug. 3 | trouvaille isolée | carte 2/4 | CO | hache à rebords | type Langquaid II/K | BA | 1N | 6.83 | 0.018 | 0.4 | 0.43 | 0.37 | 0.31 | 0.007 | 0.011 | 0.006 | 0.007 | 91.6 | 154 mm | 351 g | Abels 1972 N 281
807 | Coffrane/Les Favargettes | MCA Neuchâtel | Fvttes 3 (ancien N/) | sépulture | carte 3/29 | CO | épingle à tête et col finement côtelés |  | BM | 3N3 | 6.55 | 0.018 | 0.46 | 0.075 | 0.015 | 0.63 | 0 | 0.038 | 0.003 | 0.041 | 92.2 | 272 mm | 32 g | Osterwalder 1971 pl. 23/2; Rychner/Kläntschi 1989 fig. 4
808 | Interlaken | MCA Neuchâtel | sans N | trouvaille isolée | carte 3/68 | CO | épingle à tête discoïde et col finement côtelé |  | BM | 2N | 3.98 | 0.32 | 0.45 | 0.085 | 0.046 | 0.26 | 0.021 | 0.059 | 0.101 | 0.165 | 94.5 | 507 mm | 122 g | Rychner/Kläntschi 1989 fig. 4
809 | Supprimé
810 | Thielle-Wavre/Lit de la Thielle | MCA Neuchâtel | Th. 18 | trouvaille isolée | carte 4/23 | CO | épée type Rixheim |  | DA1 | 5P | 8.28 | 0.45 | 0.092 | 0.177 | 0.08 | 0.115 | 0.015 | 0.025 | 0.028 | 0.029 | 90.7 | 533 mm | 310 g | Schauer 1971 N/ 216
811 | Thielle-Wavre/Lit de la Thielle | MCA Neuchâtel | sans N/ | trouvaille isolée | carte 4/23 | CO | épée type Russheim |  | DA1 | 6P | 9.73 | 0.44 | 0.122 | 0.175 | 0.056 | 0.125 | 0.012 | 0.033 | 0.05 | 0.097 | 89.2 | 511 mm | 464 g | Schauer 1971 N 306
812 | Thielle-Wavre/Lit de la Thielle | MCA Neuchâtel | Th. 2 (ancien N ) | trouvaille isolée | carte 4/23 | CO | épée proche du type Reutlingen |  | DA1 | 3P | 9.8 | 0.093 | 0.088 | 0.051 | 0.035 | 0.2 | 0.001 | 0.026 | 0.005 | 0.056 | 89.6 | 518 mm | 564 g | Schauer 1971 N) 445 A
813 | Auvernier | MCA Neuchâtel | Auv. 860 | palafitte | carte 9/18 | CO | épée | entre les types Mörigen et Auvernier | B2 | 6N3 | 4.32 | 0.99 | 0.55 | 0.62 | 0.21 | 0.57 | 0.021 | 0.126 | 0.008 | 0.006 | 92.6 | 553 mm | 572 g | Rychner 1979 pl. 107/2; Krämer 1985 Nu 167 | analyse de la poignée
814 | Corcelettes | MCA Neuchâtel | Gran. 40 | palafitte | carte 9/13 | CO | poignée d'épée type Mörigen |  | B2 | 6N2 | 8.17 | 3.87 | 0.27 | 0.4 | 0.148 | 0.171 | 0.013 | 0.043 | 0.003 | 0.013 | 86.9 | 100 mm |  | Krämer 1985 Na 139
815 | Auvernier | MCA Neuchâtel | Auv. 582 | palafitte | carte 9/18 | CO | bouterolle |  | B2 | 5N1 | 7.91 | 4.14 | 0.27 | 0.41 | 0.172 | 0.31 | 0.011 | 0.184 | 0.004 | 0.077 | 86.5 | 63 mm | 55 g | Rychner 1979 pl. 107/7
816 | Corcelettes | MCA Neuchâtel | Gran. 39 | palafitte | carte 9/13 | CO | bouterolle |  | B2 | 1N | 9.75 | 1.13 | 0.47 | 0.36 | 0.121 | 0.25 | 0.024 | 0.197 | 0 | 0.067 | 87.6 | 70 mm | 63 g
817 | Estavayer-le-Lac | MCA Neuchâtel | Est. 25 | palafitte | carte 5/20 | CO | couteau à soie repliée |  | A2 | 4N1 | 7.38 | 0.51 | 0.6 | 0.67 | 0.191 | 0.84 | 0.016 | 0.39 | 0.01 | 0.54 | 88.8 | 191 mm | 33 g
818 | Bevaix | MCA Neuchâtel | Bx. 160 | palafitte | carte 7/9 | CO | couteau à soie droite |  | B1 | 4P | 9.83 | 1.44 | 0.089 | 0.163 | 0.065 | 0.159 | 0 | 0.034 | 0 | 0.015 | 88.2 | 241 mm | 82 g
819 | Onnens | MCA Neuchâtel | On. 10 | palafitte | carte 6/4 | CO | bracelet type Avenches |  | A2B1 | 4N1 | 7.94 | 0.7 | 0.53 | 0.52 | 0.15 | 0.77 | 0.014 | 0.36 | 0.046 | 0.35 | 88.6 | 84 mm | 137 g | Paszthory 1985 N 707
820 | Bevaix | MCA Neuchâtel | Bx. 98 | palafitte | carte 8/6 | CO | bracelet à décor entrecroisé |  | B1B2 | 2N | 5.85 | 3.36 | 0.21 | 0.162 | 0.067 | 0.194 | 0 | 0.21 | 0 | 0.28 | 89.7 | 74 mm | 67 g | Paszthory 1985 N 913 A
821 | Auvernier | MCA Neuchâtel | Auv. 541 | palafitte | carte 7/11 | CO | bracelet type Cortaillod (décor effacé) |  | B1 | 6N1 | 4.39 | 1.61 | 0.82 | 1.93 | 0.51 | 0.9 | 0.085 | 0.12 | 0 | 0.009 | 89.6 | 78 mm | 45 g | Paszthory 1985 N 880
822 | Neuchâtel/Le Crêt | MCA Neuchâtel | Ne. 30 | palafitte | carte 7/12 | CO | bracelet type Cortaillod |  | B1 | 5N2 | 6.47 | 0.72 | 0.5 | 1.21 | 0.42 | 0.94 | 0 | 0.079 | 0.007 | 0.019 | 89.6 | 77 mm | 100 g | Paszthory 1985 Nz 848
823 | Lignières | MCA Neuchâtel | Lignières 1 (ancien N | trouvaille isolée | carte 9/20 | CO | hache à ailerons supérieurs et anneau |  | B2 | 6N2 | 0.35 | 0.45 | 0.36 | 0.64 | 0.08 | 0.22 | 0.004 | 0.137 | 0.029 | 0.32 | 97.4 | 157 mm | 512 g
824 | Colombier | MCA Neuchâtel | Col. 27 | palafitte | carte 9/17 | CO | hache à ailerons supérieurs et anneau |  | B2 | 6N3 | 2.83 | 0.73 | 0.45 | 0.99 | 0.23 | 0.41 | 0.01 | 0.064 | 0.013 | 0.01 | 94.3 | 155 mm | 445 g
825 | Vaumarcus/Forêt de Seyte | MCA Neuchâtel | sans N/ | sépultures | carte 4/21 | CO | faucille à languette non perforée et ergot | type Uioara 1-Kuchl | DA1 | 4N3 | 1.92 | 0.187 | 0.084 | 0.151 | 0.064 | 0.199 | 0.009 | 0.005 | 0.02 | 0.152 | 97.2 | 193x120 mm | 198 g | Primas 1986 Nn 467
826 | Corcelettes | MCA Neuchâtel | Corc. 72 (ancien N | palafitte | carte 8/4 | CO | phalère |  | B1B2 | 3N2 | 10.28 | 0.028 | 0.108 | 0.068 | 0.07 | 0.4 | 0 | 0.012 | 0 | 0.137 | 88.9 | 147 mm | 44 g
827 | Hauterive/Champréveyres | MCA Neuchâtel | Hr. 452 | palafitte | carte 10/7 | CO | plane |  | ?? | 3N3 | 11.87 | 0.21 | 0.054 | 0.038 | 0.013 | 0.57 | 0 | 0.29 | 0 | 0.071 | 86.9 | 123 mm | 198 g | Vouga 1933 p. 183
828 | Thayngen/Silberberg- Schaffhouse | Museum zu Allerheiligen | 3521 | trouvaille isolée | carte 3/93 | E | hache à rebords | type Escheim A | BM | 2P | 9.41 | 0.053 | 0.147 | 0.019 | 0.004 | 0.089 | 0 | 0.055 | 0 | 0.57 | 89.7 | 194 mm |  | Abels 1972 N/ 469
829 | Schaffhouse/Escheimer Tal- Schaffhouse | Museum zu Allerheiligen | 3174 | sépulture | carte 3/92 | E | hache à rebords | type Escheim A | BM | 5N1 | 7.05 | 0.067 | 0.27 | 0.38 | 0.02 | 0.32 | 0 | 0.016 | 0 | 0.044 | 91.8 | 183 mm |  | Abels 1972 N/ 466
830 | Steckborn | HM Steckborn | sans N | trouvaille isolée | carte 3/95 | E | hache à rebords | type Nehren C | BM | 2P | 8.35 | 0.016 | 0.175 | 0.057 | 0.014 | 0.122 | 0 | 0.028 | 0.004 | 0.12 | 91.1 | 166 mm |  | Abels 1972 N 462
831 | Matzingen | HMKT Frauenfeld | sans N | trouvaille isolée | carte 3/96 | E | hache à rebords |  | BM | 3N2 | 6.09 | 0.012 | 0.094 | 0.024 | 0.002 | 0.39 | 0 | 0.013 | 0.005 | 0.131 | 93.2 | 182 mm |  | Rychner/Kläntschi 1989 fig. 2
832 | Bischofszell | HMKT Frauenfeld | Bi 1 | sépulture | carte 3/98 | E | hache à rebords | type Nehren C | BM | 2P | 7.48 | 0.021 | 0.177 | 0.058 | 0.011 | 0.153 | 0 | 0.019 | 0.004 | 0.017 | 92.1 | 179 mm |  | Abels 1972 N 445
833 | Eschenz/Baholz | HMKT Frauenfeld | sans N/ | trouvaille isolée | carte 3/94 | E | hache à rebords |  | BM | 2P | 9.75 | 0.029 | 0.192 | 0.059 | 0.011 | 0.159 | 0 | 0.025 | 0.007 | 0.047 | 89.7 | 175 mm |  | Rychner/Kläntschi 1989 fig. 2
834 | Arbon/Bleiche | HM Arbon | X 1866 | palafitte | carte 3/100 | E | hache à rebords | type Bodensee | BM | 2N | 7.52 | 0.007 | 0.27 | 0.027 | 0.009 | 0.2 | 0 | 0.022 | 0.006 | 0.168 | 91.8 | 157 mm |  | Abels 1972 N1 535; Junghans/Sangmeister/Schröder 1960 N 788
835 | Arbon/Bleiche | HM Arbon | X 1887 | palafitte | carte 2/6 | E | hache à rebords | type Langquaid II A | BA | 2N | 10.1 | 0.047 | 0.41 | 0.097 | 0.059 | 0.25 | 0 | 0.015 | 0.009 | 0.068 | 88.9 | 176 mm |  | Abels 1972 N 246
836 | Arbon/Bleiche | HM Arbon | X 1081 | palafitte | carte 2/6 | E | hache à rebords | type Langquaid II O | BA | 3N3 | 9.65 | 0.012 | 0.38 | 0.29 | 0.025 | 0.51 | 0 | 0.009 | 0.009 | 0.021 | 89.1 | 177 mm |  | Abels 1972 N/ 296
837 | Arbon/Bleiche | HM Arbon | X 1886 | palafitte | carte 2/6 | E | hache à rebords | type Langquaid II A | BA | 2N | 7.5 | 0.144 | 0.43 | 0.22 | 0.116 | 0.43 | 0.002 | 0.011 | 0.012 | 0.005 | 91.1 | 215 mm |  | Abels 1972 N/ 245
838 | Allschwil | Heimatmuseum Allschwil | 1301 | dépôt | carte 3/69 | E | hache à talon |  | BM | 2P | 9.82 | 0.015 | 0.063 | 0.008 | 0.001 | 0.009 | 0 | 0.009 | 0.008 | 0.014 | 90.1 | 179 mm | 518 g | Müller 1982 fig. 3/1; Rychner/Kläntschi 1989 fig. 3
839 | Allschwil | Heimatmuseum Allschwil | 1300 | dépôt | carte 3/69 | E | hache à rebords |  | BM | 2P | 6.35 | 0.019 | 0.121 | 0.021 | 0.004 | 0.126 | 0 | 0.019 | 0.017 | 0.09 | 93.2 | 77 mm | 11 g | Abels 1972 N 593
840 | Allschwil | Heimatmuseum Allschwil | sans N | dépôt | carte 3/69 | E | faucille à bouton | type Beilngries | BM | 2P | 10.79 | 0.01 | 0.039 | 0.01 | 0.002 | 0.017 | 0 | 0.008 | 0.009 | 0.014 | 89.1 | 112x40 mm | 53 g | Primas 1986 N 85
841 | Allschwil | Heimatmuseum Allschwil | 1309 | dépôt | carte 3/69 | E | faucille à bouton | type Haitzen B | BM | 2N | 8.4 | 0.01 | 0.29 | 0.031 | 0.012 | 0.21 | 0 | 0.063 | 0.009 | 0.4 | 90.6 | 55 mm | 44 g | Primas 1986 N 98
842 | Allschwil | Heimatmuseum Allschwil | 1310 | dépôt | carte 3/69 | E | faucille à bouton |  | BM | 2P | 7.6 | 0.049 | 0.167 | 0.052 | 0.012 | 0.149 | 0 | 0.033 | 0.012 | 0.023 | 91.9 | 49 mm | 22 g | Primas 1986 N 336
843 | Hauterive/Champréveyres, 1983-86 | MCA Neuchâtel | Hr. 6984 | palafitte | carte 10/7 | CO | fragment de lingot plano-convexe |  | ?? | 2R | 1.03 | 0.196 | 3.1 | 2.65 | 0.33 | 3.37 | 0.016 | 1 | 0.034 | 3.2 | 85.1 | 17 mm | 5,9 g | Rychner Faraggi 1993 pl. 1/1
844 | Hauterive/Champréveyres | MCA Neuchâtel | Hr. 1518 (ancien N/) | palafitte | carte 8/9 | CO | hache à ailerons supérieurs et anneau |  | B1B2 | 5N2 | 0.37 | 0.5 | 0.28 | 1.16 | 0.53 | 0.38 | 0.008 | 0.006 | 0.005 | 0.003 | 96.8 | 116 mm | 321 g
845 | Hauterive/Champréveyres, 1983-86 | MCA Neuchâtel | Hr. 3054 | palafitte | carte 5/14 | CO | couteau à soie droite |  | A2 | 6N3 | 7.7 | 0.4 | 0.61 | 1.1 | 0.34 | 0.29 | 0.027 | 0.021 | 0.034 | 0.056 | 89.4 | 93 mm | 15 g | Rychner Faraggi 1993 pl. 31/6
846 | Hauterive/Champréveyres, 1983-86 | MCA Neuchâtel | Hr. 18921 | palafitte | carte 5/14 | CO | couteau à soie droite |  | A2 | 4N1 | 6.23 | 0.81 | 0.41 | 0.51 | 0.133 | 0.77 | 0.008 | 0.41 | 0.023 | 0.62 | 90.1 | 127 mm | 27 g | Rychner Faraggi 1993 pl. 31/5
847 | Hauterive/Champréveyres, 1983-86, couche 3, zone arrière | MCA Neuchâtel | Hr. 18014 | palafitte | carte 5/14 | CO | couteau à soie repliée |  | A2 | 4N3 | 10.14 | 0.191 | 0.22 | 0.36 | 0.1 | 0.39 | 0.003 | 0.114 | 0.085 | 0.43 | 88 | 109 mm | 27 g | Rychner Faraggi 1993 pl. 30/8
848 | Hauterive/Champréveyres, 1983-86, couche 3, zone arrière | MCA Neuchâtel | Hr. 16757 | palafitte | carte 5/14 | CO | couteau à soie repliée |  | A2 | 4N1 | 8.92 | 1.59 | 0.45 | 0.56 | 0.19 | 0.74 | 0.013 | 0.194 | 0.012 | 0.072 | 87.3 | 199 mm | 49 g | Rychner Faraggi 1993 pl. 30/6
849 | Hauterive/Champréveyres, 1983-86, couche 3, zone arrière | MCA Neuchâtel | Hr. 16711 | palafitte | carte 5/14 | CO | couteau à soie repliée |  | A2 | 4N1 | 7.68 | 1.57 | 0.46 | 0.57 | 0.178 | 0.57 | 0.017 | 0.183 | 0.018 | 0.112 | 88.6 | 232 mm | 62 g | Rychner Faraggi 1993 pl. 30/5
850 | Hauterive/Champréveyres, 1983-86 | MCA Neuchâtel | Hr. 16886 | palafitte | carte 6/9 | CO | couteau à languette perforée | type Fontanella | A2B1 | 5N1 | 9.03 | 0.108 | 0.083 | 0.198 | 0.062 | 0.162 | 0.001 | 0.028 | 0.013 | 0.05 | 90.3 | 152 mm | 39 g | Rychner Faraggi 1993 pl. 30/4
851 | Hauterive/Champréveyres, 1983-86 | MCA Neuchâtel | Hr. 16881 | palafitte | carte 7/13 | CO | couteau à soie droite |  | B1 | 4N1 | 7.67 | 0.56 | 0.44 | 0.61 | 0.185 | 0.7 | 0.008 | 0.155 | 0.01 | 0.055 | 89.6 | 255 mm | 65 g | Rychner 1990a fig. 5; Rychner Faraggi 1993 pl. 33/1
852 | Hauterive/Champréveyres, 1983-86 | MCA Neuchâtel | Hr. 16896 | palafitte | carte 7/13 | CO | couteau à soie droite |  | B1 | 5P | 9.79 | 1.91 | 0.058 | 0.122 | 0.045 | 0.094 | 0.004 | 0.017 | 0.015 | 0.002 | 87.9 | 207 mm | 51 g | Rychner Faraggi 1993 pl. 33/2
853 | Hauterive/Champréveyres, 1983-86 | MCA Neuchâtel | Hr. 16842 | palafitte | carte 8/9 | CO | couteau à soie droite |  | B1B2 | 4N2 | 9.71 | 1.18 | 0.22 | 0.48 | 0.149 | 0.46 | 0.003 | 0.081 | 0.011 | 0.068 | 87.6 | 232 mm | 81 g | Rychner Faraggi 1993 pl. 33/8
854 | Hauterive/Champréveyres, 1983-86 | MCA Neuchâtel | Hr. 16893 | palafitte | carte 9/19 | CO | couteau à soie droite et pièce cylindrique intermédiaire |  | B2 | 6N1 | 1.94 | 0.6 | 0.89 | 1.89 | 0.46 | 0.8 | 0.042 | 0.106 | 0.004 | 0.004 | 93.3 | 164 mm | 55 g | Rychner Faraggi 1993 pl. 33/7
855 | Hauterive/Champréveyres, 1983-86, couche 3, zone arrière | MCA Neuchâtel | Hr. 16764 | palafitte | carte 5/14 | CO | hache à ailerons supérieurs sans anneau |  | A2 | 4N1 | 6.89 | 1.37 | 0.51 | 0.6 | 0.21 | 0.81 | 0.016 | 0.26 | 0.012 | 0.22 | 89.1 | 134 mm | 240 g | Rychner 1988b fig. 5; Rychner Faraggi 1993 pl. 25/3
856 | Hauterive/Champréveyres, 1983-86 | MCA Neuchâtel | Hr. 16894 | palafitte | carte 7/13 | CO | faucille à languette perforée et ergot |  | B1 | 5N3 | 2.92 | 1.24 | 0.71 | 1.86 | 0.47 | 0.82 | 0.034 | 0.066 | 0.009 | 0.005 | 91.9 | 121x72 mm | 93 g | Rychner Faraggi 1993 pl. 28/3
857 | Hauterive/Champréveyres, 1983-86 | MCA Neuchâtel | Hr. 16781 | palafitte | carte 8/9 | CO | faucille à languette perforée sans ergot |  | B1B2 | 6N1 | 2.75 | 1.3 | 0.89 | 1.52 | 0.35 | 0.65 | 0.035 | 0.192 | 0.006 | 0.031 | 92.3 | 118x65 mm | 98 g | Rychner Faraggi 1993 pl. 28/4
858 | Hauterive/Champréveyres | MCA Neuchâtel | Hr. 125 | palafitte | carte 9/19 | CO | faucille à languette non perforée | type Hauterive | B2 | 6N2 | 5.42 | 0.81 | 0.35 | 0.47 | 0.172 | 0.32 | 0.015 | 0.076 | 0.006 | 0.008 | 92.4 | 145x75 mm | 93 g | Primas 1986 Nr 1570
859 | Linthal/Alp Unterfritten- Näfels | Museum des Landes Glarus | 85 | trouvaille isolée | carte 3/102 | E | hache à rebords | type Clucy A | BM | 7N | 8.78 | 0.021 | 0.22 | 0.24 | 0.013 | 0.24 | 0 | 0.009 | 0 | 0.036 | 90.4 | 173 mm | 195 g | Abels 1972 Nà 220
860 | Aesch/Kännelacker | KB Liestal | 1.1.1. | dépôt | carte 4/42 | E | hache à ailerons médians |  | DA1 | 3N2 | 9.33 | 0.194 | 0.23 | 0.143 | 0.024 | 0.4 | 0.001 | 0.021 | 0.01 | 0.088 | 89.6 | 188 mm | 576 g | Leuthardt 1922/25
861 | Aesch/Kännelacker | KB Liestal | 1.1.3. | dépôt | carte 4/42 | E | hache à ailerons médians |  | DA1 | 3N2 | 8.67 | 0.094 | 0.21 | 0.097 | 0.015 | 0.46 | 0 | 0.035 | 0.012 | 0.147 | 90.3 | 121 mm | 420 g | Leuthardt 1922/25
862 | Aesch/Kännelacker | KB Liestal | A 851 (ancien N/) | dépôt | carte 4/42 | E | lingot plano-convexe |  | DA1 | 4N1 | 0.053 | 0.009 | 0.37 | 0.38 | 0.008 | 0.94 | 0 | 0.024 | 0.014 | 1.01 | 97.2 | 245 mm | 4869 g | Leuthardt 1922/25
863 | Aesch/Kännelacker | KB Liestal | sans N/ | dépôt | carte 4/42 | E | lingot plano-convexe |  | DA1 | 3P | 0.21 | 0.009 | 0.125 | 0.011 | 0.01 | 0.178 | 0 | 0.066 | 0.005 | 1.36 | 98 | 163 mm | 1896 g | Leuthardt 1922/25
864 | Aesch/Kännelacker | KB Liestal | sans N/ | dépôt | carte 4/42 | E | fragment de lingot plano-convexe |  | DA1 | 3N3 | 0.007 | 0.002 | 0.089 | 0.016 | 0.002 | 0.89 | 0 | 0.024 | 0.001 | 0.83 | 98.2 | 100 mm | 474 g | Leuthardt 1922/25
865 | Aesch/Kännelacker | KB Liestal | sans N/ | dépôt | carte 4/42 | E | fragment de lingot plano-convexe |  | DA1 | 3R | 0.018 | 0.006 | 1.24 | 0.82 | 0.035 | 2.18 | 0 | 0.065 | 0.022 | 1.12 | 94.5 | 87 mm | 637 g | Leuthardt 1922/25
866 | Aesch/Kännelacker | KB Liestal | sans N/ | dépôt | carte 4/42 | E | fragment de lingot plano-convexe |  | DA1 | 3N2 | 0.024 | 0.011 | 0.094 | 0.012 | 0.012 | 0.34 | 0 | 0.093 | 0.014 | 0.86 | 98.5 | 98 mm | 373 g | Leuthardt 1922/25
867 | Aesch/Kännelacker | KB Liestal | sans N/ | dépôt | carte 4/42 | E | fragment de lingot plano-convexe |  | DA1 | 1N | 0.012 | 0.004 | 1.02 | 0.9 | 0.024 | 0.92 | 0.013 | 0.011 | 0 | 0.029 | 97.1 | 58 mm | 179 g | Leuthardt 1922/25
868 | Aesch/Kännelacker | KB Liestal | sans N/ | dépôt | carte 4/42 | E | fragment de lingot plano-convexe |  | DA1 | 6N2 | 0.174 | 2.25 | 0.33 | 0.62 | 0.064 | 0.03 | 0.143 | 0.049 | 0.4 | 1.06 | 94.9 | 51 mm | 61 g | Leuthardt 1922/25
869 | Aesch/Kännelacker | KB Liestal | sans Ns | dépôt | carte 4/42 | E | fragment de lingot plano-convexe |  | DA1 | 6P | 0.039 | 0.052 | 0.056 | 0.068 | 0.033 | 0.026 | 0.024 | 0.032 | 0.06 | 0.47 | 89.1 | 58 mm | 95 g | Leuthardt 1922/25
870 | Hauterive/Champréveyres, 1983-86 | MCA Neuchâtel | Hr. 16841 | palafitte | carte 7/13 | CO | couteau à manche en bronze |  | B1 | 5N1 | 7.93 | 1.2 | 0.158 | 0.28 | 0.101 | 0.2 | 0.013 | 0.077 | 0.005 | 0.056 | 90 | 260 mm | 94 g | Rychner Faraggi 1993 pl. 33/5 | analyse du manche
871 | Varone | MNS Zurich | 17435 | sépulture | carte 3/19 | O | hache à rebords | type Clucy A | BM | 2N | 6.41 | 0.02 | 0.27 | 0.039 | 0.016 | 0.23 | 0.002 | 0.007 | 0 | 0.03 | 93 | 181 mm | 246 g | Abels 1972 N 216
872 | Liddes | MNS Zurich | 38926 | trouvaille isolée | carte 3/21 | O | hache à rebords | type Mägerkingen B | BM | 2P | 11.27 | 0.023 | 0.091 | 0.033 | 0.012 | 0.069 | 0.006 | 0.033 | 0.002 | 0.034 | 88.4 | 180 mm | 242 g | Abels 1972 N 411
873 | Ilanz | MNS Zurich | 14284 | trouvaille isolée | carte 3/103 | E | hache à rebords | type Ilanz A | BM | 3N3 | 9.03 | 0.025 | 0.31 | 0.137 | 0.012 | 0.84 | 0.001 | 0.039 | 0.008 | 0.21 | 89.4 | 182 mm | 545 g | Abels 1972 Ne 333
874 | Muotathal/Bisisthal | MNS Zurich | 11053 | trouvaille isolée | carte 4/54 | E | hache à ailerons médians |  | DA1 | 2P | 8.73 | 0.17 | 0.054 | 0.024 | 0.061 | 0.053 | 0.023 | 0.034 | 0.064 | 0.117 | 90.7 | 182 mm | 660 g
875 | Gorduno | MNS Zurich | 11051 | trouvaille isolée | carte 4/57 | S | hache à ailerons naissants | type Ollon | DA1 | 1P | 10.05 | 0.49 | 0.169 | 0.134 | 0.071 | 0.104 | 0.028 | 0.062 | 0.036 | 0.076 | 88.8 | 177 mm | 480 g
876 | Niederurnen/Biberlikopf | MNS Zurich | 46204 | trouvaille isolée | carte 3/101 | E | hache à rebords | type Cressier D | BM | 3N2 | 9.47 | 0.007 | 0.159 | 0.028 | 0.005 | 0.4 | 0.004 | 0.023 | 0.005 | 0.22 | 89.7 | 136 mm | 110 g | Rychner/Kläntschi 1989 fig. 3
877 | Grabs/Werdenberg | MNS Zurich | 16090 | trouvaille isolée | carte 5/28 | E | couteau à languette perforée | type Matrei B | A2 | 6P | 8.93 | 0.34 | 0.072 | 0.153 | 0.094 | 0.034 | 0.02 | 0.03 | 0.029 | 0.042 | 90.3 | 211 mm | 55 g
878 | S-Chanf | MNS Zurich | 2343-1 | trouvaille isolée | carte 8/15 | E | couteau à manche en bronze |  | B1B2 | 5N1 | 11.53 | 1.13 | 0.23 | 0.38 | 0.173 | 0.34 | 0.013 | 0.041 | 0.068 | 0.03 | 86.1 | 182 mm | 113 g
879 | Grabs/Werdenberg | MNS Zurich | 2343-2 | trouvaille isolée | carte 7/20 | E | couteau à languette | type Pfatten-Vadena | B1 | 6N1 | 4.83 | 1.09 | 0.67 | 1.64 | 0.34 | 0.58 | 0.02 | 0.054 | 0.002 | 0.034 | 90.7 | 190 mm | 46 g
880 | Meilen/Schelle | MNS Zurich | 40916 | palafitte | carte 3/89 | E | hache à rebords | type Bodensee | BM | 2N | 10.33 | 0.008 | 0.68 | 0.19 | 0.04 | 0.39 | 0.003 | 0.013 | 0.004 | 0.074 | 88.3 | 178 mm | 266 g | Abels 1972 N/ 538
881 | Steffisburg/Weiersgraben | HM Thoune | 2851 | trouvaille isolée | carte 4/37 | CO | hache à ailerons médians |  | DA1 | 4P | 10.09 | 0.27 | 0.102 | 0.097 | 0.075 | 0.129 | 0.02 | 0.021 | 0.007 | 0.059 | 89.1 | 155 mm | 586 g
882 | Thoune/Allmendingen | HM Thoune | 2847 | trouvaille isolée | carte 4/38 | CO | hache à ailerons naissants | type Ollon | DA1 | 1P | 10.99 | 0.49 | 0.123 | 0.127 | 0.082 | 0.037 | 0.022 | 0.027 | 0.04 | 0.21 | 87.9 | 173 mm | 576 g
883 | Thoune | HM Thoune | 2850 | trouvaille isolée | carte 3/64 | CO | hache à rebords | type Ilanz B | BM | 2P | 8.49 | 0.008 | 0.14 | 0.015 | 0.004 | 0.053 | 0 | 0.013 | 0 | 0.016 | 91.3 | 143 mm | 169 g | Abels 1972 N 334
884 | Reutigen | HM Thoune | 2849 | trouvaille isolée | carte 3/62 | CO | hache à rebords | type Cressier C | BM | 2P | 9.6 | 0.019 | 0.109 | 0.029 | 0.006 | 0.096 | 0 | 0.018 | 0 | 0.023 | 90.1 | 176 mm | 188 g | Abels 1972 N9 365
885 | Meikirch | BHM Berne | 9857 | dépôt | carte 3/40 | CO | faucille à bouton | type Haitzen B | BM | 3N2 | 8.72 | 0.31 | 0.15 | 0.121 | 0.04 | 0.35 | 0.006 | 0.032 | 0.019 | 0.084 | 90.2 | 136x55 mm | 82 g | Primas 1986 N 106
886 | Meikirch | BHM Berne | 9855 | dépôt | carte 3/40 | CO | ciseau |  | BM | 3N2 | 8.1 | 0.22 | 0.22 | 0.112 | 0.04 | 0.41 | 0.013 | 0.027 | 0.019 | 0.021 | 90.8 | 187 mm | 210 g | Osterwalder 1971 pl. 14/5
887 | Meikirch | BHM Berne | 9850 | dépôt | carte 3/40 | CO | fragment de lingot plano-convexe |  | BM | 2N | 0.051 | 0.108 | 1.95 | 0.089 | 0.075 | 0.24 | 0.003 | 0.014 | 0.01 | 0.008 | 97.5 | 53 mm | 143 g
888 | Meikirch | BHM Berne | 9856 | dépôt | carte 3/40 | CO | fragment de lingot plano-convexe |  | BM | 1P | 0.065 | 0.54 | 0.3 | 0.067 | 0.109 | 0.016 | 0.023 | 0.045 | 0.189 | 0.45 | 98.2 | 65 mm | 279 g
889 | Sion/Couvent des Capucins | MAH Genève | B 5844 | dépôt (voir 531) | carte 9/11 | O | hache à ailerons supérieurs et anneau |  | B2 | 6N2 | 2.69 | 0.89 | 0.38 | 0.58 | 0.152 | 0.26 | 0.017 | 0.1 | 0.015 | 0.006 | 94.9 | 147 mm | 451 g | Bocksberger 1964 fig. 29/42
890 | Sion/Couvent des Capucins | MAH Genève | B 5845 | dépôt | carte 9/11 | O | hache à ailerons supérieurs et anneau |  | B2 | 6N2 | 5.94 | 3.12 | 0.3 | 0.63 | 0.182 | 0.27 | 0.015 | 0.052 | 0.006 | 0.012 | 89.5 | 146 mm | 477 g | Bocksberger 1964 fig. 29/43
891 | Sion/Couvent des Capucins | MAH Genève | B 5846 | dépôt | carte 9/11 | O | hache à ailerons supérieurs et anneau |  | B2 | 6N2 | 6.36 | 0.91 | 0.25 | 0.46 | 0.137 | 0.25 | 0.017 | 0.055 | 0.022 | 0.004 | 91.5 | 133 mm | 432 g | Bocksberger 1964 fig. 29/47
892 | Sion/Couvent des Capucins | MAH Genève | B 5847 | dépôt | carte 9/11 | O | hache à ailerons supérieurs et anneau |  | B2 | 6N2 | 4.44 | 0.78 | 0.3 | 0.63 | 0.145 | 0.29 | 0.018 | 0.061 | 0.017 | 0.004 | 93.3 | 152 mm | 297 g | Bocksberger 1964 fig. 29/46
893 | Sion/Couvent des Capucins | MAH Genève | B 5848 | dépôt | carte 9/11 | O | hache à ailerons supérieurs et anneau |  | B2 | 6N2 | 6.52 | 1.05 | 0.3 | 0.63 | 0.114 | 0.29 | 0.023 | 0.085 | 0.022 | 0.029 | 90.9 | 117 mm | 265 g | Bocksberger 1964 fig. 29/45
894 | Sion/Couvent des Capucins | MAH Genève | B 5849 | dépôt | carte 9/11 | O | hache à ailerons supérieurs et anneau |  | B2 | 6N2 | 5.6 | 0.91 | 0.34 | 0.47 | 0.151 | 0.29 | 0.021 | 0.063 | 0.022 | 0.015 | 92.1 | 66 mm | 186 g
895 | Claro | Ufficio cantonale monumento storici Bellinzona | 83.00.3 | trouvaille isolée | carte 3/104 | S | hache à rebords | type Clucy B | BM | 5N1 | 9.62 | 0.041 | 0.25 | 0.51 | 0.6 | 0.3 | 0.02 | 0.004 | 0.011 | 0.004 | 88.6 | 187 mm | 256 g | Abels 1972 N 219
896 | Hauterive/Champréveyres, 1983-86 | MCA Neuchâtel | Hr. 16835 | palafitte | carte 7/13 | CO | bracelet à section en chevron |  | B1 | 6N3 | 4.51 | 0.96 | 0.74 | 0.87 | 0.22 | 0.62 | 0.024 | 0.39 | 0.003 | 0.161 | 91.5 | 76 mm | 93 g | Rychner Faraggi 1993 pl. 77/4
897 | Hauterive/Champréveyres, 1983-86 | MCA Neuchâtel | Hr. 16837 | palafitte | carte 9/19 | CO | bracelet type Auvernier |  | B2 | 1N | 8.69 | 1.01 | 0.43 | 0.31 | 0.13 | 0.28 | 0.037 | 0.28 | 0.021 | 0.146 | 88.7 | 79 mm | 94 g | Rychner Faraggi 1993 pl. 77/5
898 | Hauterive/Champréveyres, 1983-86 | MCA Neuchâtel | Hr. 19218 | palafitte | carte 6/9 | CO | bracelet type Avenches |  | A2B1 | 5N1 | 7.36 | 1.98 | 0.25 | 0.58 | 0.188 | 0.47 | 0.006 | 0.056 | 0.017 | 0.007 | 89.1 | 74 mm | 93 g | Rychner Faraggi 1993 pl. 76/11
899 | Hauterive/Champréveyres, 1983-86 | MCA Neuchâtel | Hr. 18657 | palafitte | carte 6/9 | CO | bracelet |  | A2B1 | 4N1 | 7.12 | 0.95 | 0.65 | 0.76 | 0.21 | 0.87 | 0.017 | 0.23 | 0.01 | 0.075 | 89.1 | 76 mm | 56 g | Rychner Faraggi 1993 pl. 76/12
900 | Hauterive/Champréveyres, 1983-86 | MCA Neuchâtel | Hr. | palafitte | carte 7/13 | CO | bracelet type Cortaillod |  | B1 | 5P | 8.86 | 1.61 | 0.072 | 0.141 | 0.054 | 0.099 | 0.001 | 0.013 | 0.004 | 0.003 | 89.1 | 89 mm | 111 g | Rychner Faraggi 1993 pl. 76/13
901 | Hauterive/Champréveyres, 1983-86 | MCA Neuchâtel | Hr. 16783 | palafitte | carte 7/13 | CO | bracelet circulaire fermé |  | B1 | 6R | 0.71 | 0.22 | 2.31 | 5.21 | 0.46 | 2.18 | 0.018 | 0.136 | 0.007 | 0.005 | 88.7 | 92 mm | 74 g | Rychner Faraggi 1993 pl. 78/9
902 | Hauterive/Champréveyres, 1983-86 | MCA Neuchâtel | Hr. 16784 | palafitte | carte 7/13 | CO | bracelet circulaire fermé |  | B1 | 6R | 0.79 | 0.22 | 2.18 | 4.98 | 0.48 | 2.33 | 0.017 | 0.18 | 0.018 | 0.006 | 88.8 | 92 mm | 79 g | Rychner Faraggi 1993 pl. 78/10
903 | Hauterive/Champréveyres, 1983-86 | MCA Neuchâtel | Hr. 18334 | palafitte | carte 8/9 | CO | bracelet à côtes obliques |  | B1B2 | 5N2 | 5.88 | 0.94 | 0.39 | 1.34 | 0.32 | 0.65 | 0.003 | 0.032 | 0.006 | 0.004 | 90.4 | 71 mm | 24 g | Rychner Faraggi 1993 pl. 77/1
904 | Hauterive/Champréveyres, 1983-86 | MCA Neuchâtel | Hr. 16758 | palafitte | carte 6/9 | CO | bracelet |  | A2B1 | 5P | 7.96 | 1.22 | 0.066 | 0.162 | 0.082 | 0.112 | 0 | 0.019 | 0.009 | 0.012 | 90.4 | 66 mm | 14 g | Rychner Faraggi 1993 pl. 77/2
905 | Hauterive/Champréveyres, 1983-86 | MCA Neuchâtel | Hr. 9606 | palafitte | carte 6/9 | CO | bracelet type Estavayer |  | A2B1 | 4N1 | 7.74 | 0.96 | 0.39 | 0.58 | 0.162 | 0.55 | 0.014 | 0.113 | 0.036 | 0.056 | 89.4 | 34 mm | 7,8 g | Rychner Faraggi 1993 pl. 76/9
906 | Hauterive/Champréveyres, 1983-86 | MCA Neuchâtel | Hr. 18172 | palafitte | carte 6/9 | CO | bracelet type Estavayer |  | A2B1 | 5N3 | 4.11 | 0.86 | 0.66 | 2.17 | 0.45 | 0.94 | 0.026 | 0.07 | 0.009 | 0.008 | 90.7 | 40 mm | 5 g | Rychner 1988b fig. 5; Rychner Faraggi 1993 pl. 78/2
907 | Birsfelden | MV Bâle | I 9606 | trouvaille isolée | carte 3/71 | E | hache à rebords | type Neerach A | BM | 4N3 | 7.64 | 0.044 | 0.116 | 0.177 | 0.008 | 0.26 | 0 | 0.015 | 0.01 | 0.098 | 91.6 | 220 mm |  | Abels 1972 N 385
908 | Sutz-Lattrigen | MV Bâle | I 5943 | palafitte |  |  | hache à rebords | type Habsheim A |  | fals. | 1.3 | 2.65 | 0.196 | 0.093 | 0.147 | 0.136 | 0.033 | 0.006 | 3.03 | 0.52 | 91.9 | 174 mm |  | Abels 1972 N 555 | objet de fabrication récente
909 | Canton de Lucerne | MV Bâle | I 21478 | trouvaille isolée | carte 3/79 | E | hache à rebords | type Lucerne | BM | 1N | 8.73 | 0.081 | 0.52 | 0.37 | 0.26 | 0.33 | 0.008 | 0.001 | 0.061 | 0.021 | 89.6 | 141 mm |  | Abels 1972 N 328
910 | Mörigen | MV Bâle | I 1196 | palafitte | carte 3/45 | CO | hache à rebords | type Onnens B | BM | 7N | 7.77 | 0.015 | 0.24 | 0.24 | 0.27 | 0.22 | 0.001 | 0 | 0.009 | 0.01 | 91.2 | 112 mm |  | Abels 1972 N 533
911 | Bâle/Lit de la Birse | MV Bâle | I 21447 | trouvaille isolée | carte 3/70 | E | hache à rebords | atypique | BM | 2P | 10.1 | 0.009 | 0.175 | 0.011 | 0.011 | 0.084 | 0.002 | 0.001 | 0.009 | 0.027 | 89.6 | 153 mm |  | Abels 1972 Nd 594
912 | Obermunpf | MV Bâle | I 21468 | trouvaille isolée | carte 3/75 | E | hache à rebords | type Grenchen F | BM | 6N2 | 4.02 | 0.038 | 0.35 | 0.51 | 0.017 | 0.25 | 0 | 0.027 | 0.02 | 0.113 | 94.6 | 121 mm |  | Abels 1972 N 590
913 | Birsfelden | MV Bâle | I 21475 | trouvaille isolée | carte 3/71 | E | hache à rebords | type Cressier C | BM | 2P | 9.37 | 0.039 | 0.127 | 0.025 | 0.006 | 0.083 | 0 | 0.031 | 0.015 | 0.02 | 90.3 | 170 mm |  | Abels 1972 N 358; Rychner 1990a fig. 11
914 | Muttenz/Wartenberg | MV Bâle | I 21457 | trouvaille isolée | carte 3/72 | E | hache à rebords | type nord-allemand | BM | 2N | 9.95 | 1.36 | 0.61 | 0.049 | 0.038 | 0.31 | 0.002 | 0.024 | 0.007 | 0.053 | 87.6 | 93 mm |  | Abels 1972 NB 431
915 | Delémont/Caverne sous la Vorburg | MV Bâle | I 133 | trouvaille isolée | carte 5/22 | CO | hache à ailerons supérieurs sans anneau |  | A2 | 6N3 | 7.41 | 0.35 | 0.54 | 0.94 | 0.33 | 0.184 | 0.029 | 0.028 | 0.023 | 0.036 | 90.1 | 207 mm
916 | Bâle/Elisabethenschanze | MV Bâle | I 21423 | dépôt | carte 9/27 | E | hache à ailerons supérieurs et anneau |  | B2 | 6N3 | 2.63 | 0.61 | 0.27 | 1.25 | 0.102 | 0.139 | 0.014 | 0.046 | 0.004 | 0.078 | 84.9 | 135 mm |  | Primas 1977 fig. 2/1
917 | Bâle/Elisabethenschanze | MV Bâle | I 21425 | dépôt | carte 9/27 | E | herminette à ailerons |  | B2 | 1N | 8.85 | 0.62 | 0.54 | 0.23 | 0.088 | 0.21 | 0.041 | 0.27 | 0.002 | 0.067 | 89.1 | 95 mm |  | Primas 1977 fig. 2/2
918 | Bâle/Elisabethenschanze | MV Bâle | I 21426 | dépôt | carte 9/27 | E | hache à ailerons supérieurs et anneau |  | B2 | 1N | 11.77 | 2.8 | 0.39 | 0.12 | 0.071 | 0.09 | 0.042 | 0.181 | 0.011 | 0.097 | 84.4 | 75 mm |  | Primas 1977 fig. 2/4
919 | Bâle/Elisabethenschanze | MV Bâle | I 21427 | dépôt | carte 9/27 | E | hache à ailerons supérieurs |  | B2 | 1N | 10.53 | 3.36 | 0.63 | 0.195 | 0.109 | 0.182 | 0.057 | 0.3 | 0.004 | 0.173 | 84.5 | 66 mm |  | Primas 1977 fig. 2/6
920 | Bâle/Elisabethenschanze | MV Bâle | I 21428 | dépôt | carte 9/27 | E | hache à ailerons supérieurs |  | B2 | 1N | 8.17 | 0.56 | 0.27 | 0.191 | 0.077 | 0.118 | 0.013 | 0.092 | 0.004 | 0.025 | 90.5 | 56 mm |  | Primas 1977 fig. 2/7
921 | Bâle/Elisabethenschanze | MV Bâle | I 21429 | dépôt | carte 9/27 | E | hache à ailerons supérieurs |  | B2 | 1N | 11.46 | 2.72 | 0.38 | 0.115 | 0.07 | 0.087 | 0.036 | 0.17 | 0.002 | 0.072 | 84.9 | 37 mm |  | Primas 1977 fig. 2/5
922 | Bâle/Elisabethenschanze | MV Bâle | sans N | dépôt | carte 9/27 | E | fragment de lingot plano-convexe |  | B2 | 6N1 | 0.039 | 0.03 | 0.28 | 2.29 | 0.139 | 0.21 | 0.005 | 0.118 | 0.013 | 0.65 | 96.2 | 35 mm
923 | Bâle/Elisabethenschanze | MV Bâle | sans N/ | dépôt | carte 9/27 | E | fragment de lingot plano-convexe |  | B2 | 5N3 | 0.103 | 0.099 | 0.87 | 1.84 | 0.32 | 0.95 | 0 | 0.112 | 0.016 | 0.74 | 95 | 30 mm
924 | Bâle/Elisabethenschanze | MV Bâle | sans N/ | dépôt | carte 9/27 | E | fragment de lingot plano-convexe |  | B2 | 6N1 | 0.024 | 0.148 | 0.41 | 1.82 | 0.133 | 0.118 | 0.027 | 0.067 | 0.016 | 0.47 | 96.8 | 31 mm
925 | Oberriet/Montlingerberg | HM Saint-Gall | MB 1912:1 | habitat | carte 6/17 | E | hache à ailerons supérieurs sans anneau | type Laugen-Meulaun | A2B1 | 4N2 | 10.55 | 2.67 | 0.31 | 0.44 | 0.136 | 0.51 | 0.009 | 0.192 | 0.017 | 0.053 | 85.1 | 191 mm |  | Steinhauser Zimmermann 1989 pl. 1/4
926 | Oberriet/Montlingerberg | HM Saint-Gall | MB 1912:3 | habitat | carte 6/17 | E | hache à ailerons supérieurs sans anneau | type Laugen-Meulaun | A2B1 | 4N2 | 10.06 | 0.51 | 0.36 | 0.43 | 0.127 | 0.67 | 0.002 | 0.25 | 0.009 | 0.163 | 87.4 | 167 mm |  | Steinhauser Zimmermann 1989 pl. 3/33
927 | Oberriet/Montlingerberg | HM Saint-Gall | MB 1926:2 | habitat | carte 5/27 | E | hache à ailerons supérieurs sans anneau |  | A2 | 4N2 | 8.43 | 0.29 | 0.38 | 0.48 | 0.151 | 0.64 | 0.005 | 0.106 | 0.011 | 0.073 | 89.4 | 175 mm |  | Steinhauser Zimmermann 1989 pl. 8/70
928 | Oberriet/Montlingerberg | HM Saint-Gall | MB 1912:2 | habitat | carte 6/17 | E | hache à ailerons supérieurs sans anneau | type Laugen-Meulaun | A2B1 | 4N2 | 9.76 | 1.17 | 0.31 | 0.32 | 0.081 | 0.79 | 0.003 | 0.37 | 0.012 | 0.136 | 87.1 | 190 mm |  | Steinhauser Zimmermann 1989 pl. 8/71
929 | Oberriet/Montlingerberg | HM Saint-Gall | MB 1951:S2 b1 | habitat | carte 7/21 | E | hache à ailerons supérieurs sans anneau | type Laugen-Meulaun | B1 | 4N2 | 12.16 | 0.8 | 0.37 | 0.36 | 0.097 | 0.81 | 0.006 | 0.22 | 0.019 | 0.028 | 85.1 | 152 mm |  | Steinhauser Zimmermann 1989 pl. 81/1297
930 | Oberriet/Montlingerberg | HM Saint-Gall | MB 1921:8 | habitat | carte 6/17 | E | hache à ailerons supérieurs sans anneau | type italique | A2B1 | 6N3 | 11.75 | 0.39 | 0.46 | 0.85 | 0.136 | 0.28 | 0.061 | 0.24 | 0.005 | 0.189 | 85.6 | 165 mm |  | Steinhauser Zimmermann 1989 pl. 12/86
931 | Oberriet/Montlingerberg | HM Saint-Gall | MB 11 | habitat | carte 9/31 | E | hache à ailerons supérieurs et anneau |  | B2 | 6N3 | 3.27 | 0.69 | 0.45 | 1.11 | 0.191 | 0.45 | 0.01 | 0.093 | 0.007 | 0.018 | 93.7 | 155 mm |  | Steinhauser Zimmermann 1989 pl. 12/85
932 | Oberriet/Montlingerberg | HM Saint-Gall | MB 1915:227 | habitat | carte 10/10 | E | fragment de lingot plano-convexe |  | ?? | 1R | 0.043 | 0.015 | 4.56 | 4.89 | 0.49 | 1 | 0.003 | 0.014 | 0.008 | 0.014 | 89 | 96 mm |  | Steinhauser Zimmermann 1989 pl. 21/161
933 | Oberriet/Montlingerberg | HM Saint-Gall | MB 1913:568 | habitat | carte 10/10 | E | lingot |  | ?? | 6R | 0.99 | 0.079 | 4.59 | 8.22 | 0.49 | 0.004 | 0.093 | 0 | 0.001 | 0.021 | 85.5 | 201 mm |  | Steinhauser Zimmermann 1989 pl. 21/157
934 | Oberriet/Montlingerberg | HM Saint-Gall | MB 1913:570 | habitat | carte 10/10 | E | fragment de lingot |  | ?? | 6R | 0.027 | 0.2 | 6.23 | 13.61 | 0.51 | 0.042 | 0.101 | 0 | 0.009 | 0.008 | 79.3 | 32 mm |  | Steinhauser Zimmermann 1989 pl. 21/159
935 | Hauterive/Champréveyres, 1983-86, couche 3, zone arrière | MCA Neuchâtel | Hr. 16709 | palafitte | carte 3/32 | CO | épingle à tête en massue et col renflé perforé |  | BM | 3N3 | 11.19 | 0.03 | 0.29 | 0.19 | 0.016 | 0.54 | 0.002 | 0.014 | 0.014 | 0.073 | 87.6 | 167 mm | 16 g | Rychner/Kläntschi 1989 fig. 4; Rychner Faraggi 1993 pl. 53/7
936 | Hauterive/Champréveyres, 1983-86, couche 3, zone arrière | MCA Neuchâtel | Hr. 16788 | palafitte | carte 3/32 | CO | épingle à tête cylindrique et col renflé perforé |  | BM | 3N3 | 7.98 | 0.149 | 0.47 | 0.086 | 0.026 | 0.52 | 0 | 0.019 | 0.009 | 0.041 | 90.7 | 144 mm | 12 g | Rychner/Kläntschi 1989 fig. 4; Rychner Faraggi 1993 pl. 53/5
937 | Hauterive/Champréveyres, 1983-86 | MCA Neuchâtel | Hr. 16831 | palafitte | carte 3/32 | CO | épingle "sans tête" | à col côtelé | BM | 3N2 | 9.78 | 0.37 | 0.157 | 0.129 | 0.06 | 0.199 | 0.012 | 0.016 | 0.021 | 0.189 | 89.1 | 153 mm | 14 g | Rychner/Kläntschi 1989 fig. 4; Rychner Faraggi 1993 pl. 53/15
938 | Hauterive/Champréveyres, 1983-86, couche 3, zone arrière | MCA Neuchâtel | Hr. 16803 | palafitte | carte 4/22 | CO | épingle de Binningen à 5 côtes |  | DA1 | 2P | 7.5 | 0.064 | 0.136 | 0.022 | 0.035 | 0.147 | 0.002 | 0.105 | 0.032 | 0.35 | 91.6 | 146 mm | 23 g | Rychner Faraggi 1993 pl. 54/1 | analyse de la tige
939 | Hauterive/Champréveyres, 1983-86, couche 3, zone arrière | MCA Neuchâtel | Hr. 16786 | palafitte | carte 4/22 | CO | épingle de Binningen à 3 côtes |  | DA1 | 2P | 8.25 | 0.24 | 0.141 | 0.085 | 0.069 | 0.128 | 0.017 | 0.081 | 0.01 | 0.073 | 90.9 | 193 mm | 28 g | Rychner Faraggi 1993 pl. 54/2 | analyse de la tige
940 | Hauterive/Champréveyres, 1983-86 | MCA Neuchâtel | Hr. 16844 | palafitte | carte 4/22 | CO | épingle type Eschenbach |  | DA1 | 3P | 8.91 | 0.084 | 0.073 | 0.045 | 0.021 | 0.141 | 0 | 0.012 | 0.011 | 0.014 | 90.7 | 153 mm | 25 g | Rychner Faraggi 1993 pl. 54/10 | analyse de la tige
941 | Hauterive/Champréveyres, 1983-86, couche 3, zone arrière | MCA Neuchâtel | Hr. 16767 | palafitte | carte 10/7 | CO | épingle à tête "en turban" |  | ?? | 4N1 | 6.24 | 0.42 | 0.53 | 0.7 | 0.23 | 0.78 | 0.012 | 0.24 | 0.001 | 0.25 | 90.6 | 92 mm | 8,3 g | Rychner Faraggi 1993 pl. 72/12
942 | Hauterive/Champréveyres, 1983-86 | MCA Neuchâtel | Hr. 19220 | palafitte | carte 5/14 | CO | épingle à col orné de stries obliques alternes |  | A2 | 4N2 | 9.36 | 0.66 | 0.3 | 0.41 | 0.117 | 0.58 | 0.007 | 0.197 | 0.022 | 0.136 | 88.2 | 76 mm | 10 g | Rychner Faraggi 1993 pl. 55/18 | analyse de la tige
943 | Hauterive/Champréveyres, 1983-86 | MCA Neuchâtel | Hr. 18642 | palafitte | carte 6/9 | CO | épingle à tête cylindro-cônique |  | A2B1 | 5N2 | 8.03 | 0.76 | 0.4 | 1.01 | 0.33 | 0.84 | 0 | 0.059 | 0.012 | 0.36 | 88.2 | 115 mm | 6,1 g | Rychner Faraggi 1993 pl. 64/4
944 | Hauterive/Champréveyres, 1983-86, couche 3, zone arrière | MCA Neuchâtel | Hr. 16795 | palafitte | carte 5/14 | CO | épingle à tête enroulée |  | A2 | 3N2 | 8.64 | 0.156 | 0.058 | 0.051 | 0.073 | 0.33 | 0.004 | 0.04 | 0.023 | 0.22 | 90.4 | 112 mm | 5,4 g | Rychner Faraggi 1993 pl. 66/11 | analyse de la tige
945 | Hauterive/Champréveyres, 1983-86 | MCA Neuchâtel | Hr. 16776 | palafitte | carte 10/7 | CO | épingle à tête enroulée |  | ?? | 2P | 8.02 | 0.108 | 0.165 | 0.057 | 0.049 | 0.128 | 0.012 | 0.075 | 0.02 | 0.05 | 91.3 | 126 mm | 9,1 g | Rychner Faraggi 1993 pl. 66/21
946 | Hauterive/Champréveyres, 1983-86 | MCA Neuchâtel | Hr. 18198 | palafitte | carte 9/19 | CO | épingle à petite tête vasiforme |  | B2 | 5N2 | 5.96 | 2.15 | 0.47 | 1.56 | 0.44 | 0.57 | 0.019 | 0.078 | 0.008 | 0.007 | 88.7 | 88 mm | 5 g | Rychner Faraggi 1993 pl. 65/13
947 | Hauterive/Champréveyres, 1983-86 | MCA Neuchâtel | Hr. 3001 | palafitte | carte 9/19 | CO | épingle à petite tête vasiforme |  | B2 | 6N3 | 5.6 | 0.78 | 0.6 | 0.95 | 0.26 | 0.43 | 0.172 | 0.28 | 0.012 | 0.041 | 90.9 | 130 mm | 6,9 g | Rychner Faraggi 1993 pl. 65/12
948 | Cressier/La Baraque | MCA Neuchâtel | Cre. 3 | sépulture (voir aussi 302) | carte 3/33 | CO | épingle "sans tête" à col côtelé |  | BM | 6N2 | 7.93 | 0.025 | 0.3 | 0.66 | 0.018 | 0.125 | 0 | 0.013 | 0.018 | 0.052 | 90.9 | 266 mm | 30 g | Osterwalder 1971 pl. 11/6; Rychner/Kläntschi 1989 fig. 4
949 | Thielle-Wavre/Lit de la Thielle | MCA Neuchâtel | Th. 1 | trouvaille isolée | carte 4/23 | CO | épingle de Binningen à 5 côtes |  | DA1 | 2N | 5.37 | 0.107 | 0.36 | 0.132 | 0.033 | 0.24 | 0.005 | 0.21 | 0.035 | 0.3 | 93.2 | 270 mm | 42 g | Beck 1980 pl. 51/10 | analyse de la tige
950 | Neuchâtel/Le Crêt | MCA Neuchâtel | Ne. 37 | palafitte | carte 7/12 | CO | bracelet type Avenches |  | B1 | 6R | 0.158 | 1.49 | 7.38 | 8.95 | 0.43 | 4.16 | 0 | 0.53 | 0.019 | 0.02 | 76.9 | 74 mm | 86 g | Paszthory 1985 Nt 697; Rychner 1990a fig. 4